## Full 1
RQO030 | m² |  | Morter monocapa fotocatalític.
Revestiment de paraments exteriors amb morter monocapa per la impermeabilització i decoració de façanes, tipus OC CSIII W2, segons UNE-EN 998-1, acabat amb àrid projectat, color blanc, a base de ciment fotocatalític, descontaminant i autonetejable, espessor 15 mm, aplicat manualment, armat i reforçat amb malla antiàlcalis en els canvis de material i en els fronts de forjat.
Codi |  | Unitat |  | Descripció |  | Rendiment |  | Preu unitari | Import
1 |  |  |  | Materials
mt28mit060aa |  | kg |  | Morter monocapa per la impermeabilització i decoració de façanes, tipus OC CSIII W2, segons UNE-EN 998-1, acabat amb àrid projectat, color blanc, compost de ciment fotocatalític, descontaminant i autonetejable, additius, resines sintètiques i càrregues minerals. |  | 17 |  | 0.65 | 11.05
mt28mon040a |  | m² |  | Malla de fibra de vidre, antiàlcalis, de 10x10 mm de llum de malla, de 750 a 900 micres d'espessor i de 200 a 250 g/m² de massa superficial, amb 25 kp/cm² de resistència a tracció, per armar morters. |  | 0.21 |  | 2.41 | 0.51
mt28mon030 |  | m |  | Rivet de PVC. |  | 0.75 |  | 0.35 | 0.26
mt28mon050 |  | m |  | Perfil de PVC rígid per a formació d'arestes a revestiments de morter monocapa. |  | 1.25 |  | 0.37 | 0.46
mt28mon020b |  | kg |  | Àrid de marbre, procedent de trituració, per projectar sobre morter, de granulometria compresa entre 5 i 9 mm. |  | 15 |  | 0.37 | 5.55
[6 empty] | Subtotal materials: |  |  | 17.83
2 |  |  |  | Mà d'obra
mo039 |  | h |  | Oficial 1ª revocador. |  | 0.456 |  | 28.42 | 12.96
mo111 |  | h |  | Peó especialitzat revocador. |  | 0.252 |  | 25.02 | 6.31
[6 empty] | Subtotal mà d'obra: |  |  | 19.27
3 |  |  |  | Costos directes complementaris
|  | % |  | Costos directes complementaris |  | 4 |  | 37.1 | 1.48
Cost de manteniment decennal: 5,40€ en els primers 10 anys. | [5 empty] | Costos directes (1+2+3): |  |  | 38.58
Referència i títol de la norma |  |  |  |  | Aplicabilitat(a) |  | Obligatorietat(b) |  | Sistema(c)
EN 998-1:2016 |  |  |  |  | 1182020 |  | 1182020 |  | 4
Especificaciones de los morteros para albañilería. Parte 1: Morteros para revoco y enlucido.
(a) Data d'aplicabilitat de la norma harmonitzada
(b) Data en què finalitza el període de coexistència
(c) Sistema d'avaluació i verificació de la constància de les prestacions