## Full 1
RSA021 | m² |  | Capa fina de morter autoanivellant de ciment, "MBCC de Sika".
Capa fina de morter autoanivellant de ciment, monocomponent, MasterTop 544 "MBCC de Sika", CT - C40 - F6 - AR0,5, segons UNE-EN 13813, de 5 mm d'espessor, aplicada mecànicament, per a la regularització i anivellació de la superfície suport interior de formigó o morter, prèvia aplicació d'emprimació monocomponent a base de resines sintètiques modificades sense dissolvents, MasterTile P 303 "MBCC de Sika", de color groc, preparada per rebre paviment plàstic, ceràmic o de resines polimèriques. Inclús banda de panell rígid de poliestirè expandit per a la preparació dels junts perimetrals de dilatació. El preu no inclou el suport de formigó ni el revestiment.
Codi |  | Unitat |  | Descripció | Rendiment |  |  | Preu unitari | Import
1 |  |  |  | Materials
mt09bnc220d |  | kg |  | Morter autoanivellant de ciment, monocomponent, MasterTop 544 "MBCC de Sika", CT - C40 - F6 - AR0,5, segons UNE-EN 13813, amb resines, àrids seleccionats i fibres sintètiques, amb una resistència a la compressió de 40000 kN/m² i una resistència a la abrasió segons el mètode Böhme UNE-EN 13892-3 de 18,8 cm³ / 50 cm², per a regularització i anivellació de paviments interiors de formigó. | 10 |  |  | 1.44 | 14.4
mt09bnc235d |  | l |  | Emprimació monocomponent a base de resines sintètiques modificades sense dissolvents, MasterTile P 303 "MBCC de Sika", de color groc, per a l'adherència de morters autoanivellants a suports cementosos, asfàltics o ceràmics. | 0.125 |  |  | 7.57 | 0.95
mt16pea020a |  | m² |  | Panell rígid de poliestirè expandit, segons UNE-EN 13163, mecanitzat lateral recte, de 10 mm d'espessor, resistència tèrmica 0,25 m²K/W, conductivitat tèrmica 0,036 W/(mK), per junta de dilatació. | 0.1 |  |  | 0.92 | 0.09
[5 empty] | Subtotal materials: |  |  |  | 15.44
2 |  |  |  | Equip i maquinària
mq06pym020 |  | h |  | Mescladora-bombadora per morters autoanivellants. | 0.05 |  |  | 10.91 | 0.55
[5 empty] | Subtotal equip i maquinària: |  |  |  | 0.55
3 |  |  |  | Mà d'obra
mo031 |  | h |  | Oficial 1ª aplicador de morter autoanivellant. | 0.036 |  |  | 28.42 | 1.02
mo069 |  | h |  | Ajudant aplicador de morter autoanivellant. | 0.06 |  |  | 25.28 | 1.52
[5 empty] | Subtotal mà d'obra: |  |  |  | 2.54
4 |  |  |  | Costos directes complementaris
|  | % |  | Costos directes complementaris | 2 |  |  | 18.53 | 0.37
Cost de manteniment decennal: 0,38€ en els primers 10 anys. |  |  |  |  | Costos directes (1+2+3+4): |  |  |  | 18.9
Referència i títol de la norma | [5 empty] | Aplicabilitat(a) | Obligatorietat(b) |  | Sistema(c)
EN 13813:2002 | [5 empty] | 182003 | 182004 |  | 1/3/4
Mortero para recrecidos y acabados de suelos. Propiedades y requisitos.
EN 13163:2012+A1:2015 | [5 empty] | 1072020 | 1072020 |  | 1/3/4
Productos aislantes térmicos para aplicaciones en la edificación. Productos manufacturados de poliestireno expandido (EPS). Especificación.
(a) Data d'aplicabilitat de la norma harmonitzada
(b) Data en què finalitza el període de coexistència
(c) Sistema d'avaluació i verificació de la constància de les prestacions