## Full 1
RSA024 | m² |  | Capa fina (25 a 30 mm) de morter autoanivellant de sulfat càlcic, "LAFARGE".
Capa fina de morter autoanivellant Agilia Suelo A "LAFARGE", CA - C20 - F4 segons UNE-EN 13813, de 25 mm d'espessor, abocat amb mescladora-bombadora sobre terra radiant, com a integrant d'un sistema de calefacció, (sense incloure la preparació del suport), preparada per rebre paviment plàstic, ceràmic, petri, de fusta o de resines polimèriques (no inclòs en aquest preu).
Codi |  | Unitat |  | Descripció | Rendiment |  |  | Preu unitari |  | Import
1 |  |  |  | Materials
mt09mal020d |  | m³ |  | Morter autoanivellant Agilia Suelo A "LAFARGE", CA - C20 - F4 segons UNE-EN 13813, a base de sulfat càlcic, conductivitat tèrmica > 2,02 W/(mK), resistència a compressió > 20.000 kN/m² i resistència a flexió > 4.000 kN/m², per a espessors de 2,5 a 7,0 cm, utilitzat en anivellació de paviments. | 0.025 |  |  | 185.2 |  | 4.63
mt16pea020a |  | m² |  | Panell rígid de poliestirè expandit, segons UNE-EN 13163, mecanitzat lateral recte, de 10 mm d'espessor, resistència tèrmica 0,25 m²K/W, conductivitat tèrmica 0,036 W/(mK), per junta de dilatació. | 0.1 |  |  | 0.92 |  | 0.09
[5 empty] | Subtotal materials: |  |  |  |  | 4.72
2 |  |  |  | Equip i maquinària
mq06pym020 |  | h |  | Mescladora-bombadora per morters autonivelantes. | 0.05 |  |  | 10.18 |  | 0.51
[5 empty] | Subtotal equip i maquinària: |  |  |  |  | 0.51
3 |  |  |  | Mà d'obra
mo031 |  | h |  | Oficial 1ª aplicador de morter autoanivellant. | 0.215 |  |  | 23.3 |  | 5.01
mo069 |  | h |  | Ajudant aplicador de morter autoanivellant. | 0.215 |  |  | 20.68 |  | 4.45
[5 empty] | Subtotal mà d'obra: |  |  |  |  | 9.46
4 |  |  |  | Costos directes complementaris
|  | % |  | Costos directes complementaris | 2 |  |  | 14.69 |  | 0.29
Cost de manteniment decennal: 0,30€ en els primers 10 anys. |  |  |  |  | Costos directes (1+2+3+4): |  |  |  |  | 14.98
Referència norma UNE i Títol de la norma transposició de norma armonitzada | [5 empty] | Aplicabilitat(a) | Obligatorietat(b) |  | Sistema(c)
UNE-EN 13813:2003 | [5 empty] | 182003 | 182004 |  | 1/3/4
Mor tero para recrecidos y acabados de suelos. Propiedades y requisitos.
UNE-EN 13163:2013/A1:2015 | [5 empty] | 1072015 | 1072016 |  | 1/3/4
Productos aislantes térmicos para aplicaciones en la edificación. Productos manufacturados de poliestireno expandido (EPS). Especificación.
(a) Data d'aplicabilitat de la norma armonitzada i inici del període de coexistència
(b) Data final del període de coexistència / entrada en vigor marcat CE
(c) Sistema d'avaluació i verificació de la constància de les prestacions