## Full 1
NAQ011 | m² |  | Aïllament tèrmic per l'exterior de cobertes inclinades de teules, llates d'empostissar ventilades incorporades. Sistema "GRAZIMAC EZ".
Aïllament tèrmic per l'exterior de cobertes inclinades de teules, format per placa de poliestirè extrudit EZ 100 "GRAZIMAC", de 1250x555 mm, de superfície llisa i mecanitzat lateral de mitja mossa, de 100 mm d'espessor, 300 kPa de resistència a compressió, densitat 32 kg/m³, conductivitat tèrmica 0,038 W/(mK), amb perfils perforats d'acer galvanitzat, amb una separació entre perfils de 370 mm, fixat mecànicament sobre superfície suport existent.
Codi |  | Unitat |  | Descripció | Rendiment | Preu unitari | Import
1 |  |  |  | Materials
mt16peg010C |  | m² |  | Placa de poliestirè extrudit EZ 100 "GRAZIMAC", de 1250x555 mm, de superfície llisa i mecanitzat lateral de mitja mossa, de 100 mm d'espessor, 300 kPa de resistència a compressió, densitat 32 kg/m³, conductivitat tèrmica 0,038 W/(mK), amb perfils perforats d'acer galvanitzat, amb una separació entre perfils de 370 mm. | 1.05 | 20.07 | 21.07
mt16aaa020ig |  | U |  | Fixació mecànica per plafons aïllants de poliestirè extrudit, col·locats directament sobre la superfície suport. | 2.5 | 0.19 | 0.48
[5 empty] | Subtotal materials: |  | 21.55
2 |  |  |  | Mà d'obra
mo054 |  | h |  | Oficial 1ª muntador d'aïllaments. | 0.098 | 24.57 | 2.41
mo101 |  | h |  | Ajudant muntador d'aïllaments. | 0.098 | 21.14 | 2.07
[5 empty] | Subtotal mà d'obra: |  | 4.48
3 |  |  |  | Costos directes complementaris
|  | % |  | Costos directes complementaris | 2 | 26.03 | 0.52
Cost de manteniment decennal: 0,53€ en els primers 10 anys. |  |  |  |  | Costos directes (1+2+3): |  | 26.55