## Full 1
QUF005 | U |  | Teula solar fotovoltaica plana.
Teula solar fotovoltaica plana de cèl·lules de silici monocristal·lí, color vermell, potència màxima (Wp) 135 W, tensió a màxima potència (Vmp) 13,87 V, intensitat a màxima potència (Imp) 9,7 A, tensió en circuit obert (Voc) 16,27 V, intensitat de curtcircuit (Isc) 10,8 A, eficiència 16,76%, 24 cèl·lules de 156x156 mm, vidre exterior trempat de 4 mm d'espessor, capa adhesiva de butiral de polivinil (PVB), capa posterior de vidre trempat de 4 mm d'espessor, temperatura de treball -40°C fins 85°C, dimensions 1056x760x9 mm, resistència a la càrrega del vent 245 kg/m², resistència a la càrrega de la neu 551 kg/m², pes 17,78 kg, amb caixa de connexions amb díodes, cables polaritzats de 4 mm² de secció i 450 mm de longitud i connectors MC4. Inclús accessoris de muntatge i material de connexionat elèctric.
Codi |  | Unitat |  | Descripció | Rendiment | Preu unitari | Import
1 |  |  |  | Materials
mt35sol100in |  | U |  | Teula solar fotovoltaica plana de cèl·lules de silici monocristal·lí, color vermell, potència màxima (Wp) 135 W, tensió a màxima potència (Vmp) 13,87 V, intensitat a màxima potència (Imp) 9,7 A, tensió en circuit obert (Voc) 16,27 V, intensitat de curtcircuit (Isc) 10,8 A, eficiència 16,76%, 24 cèl·lules de 156x156 mm, vidre exterior trempat de 4 mm d'espessor, capa adhesiva de butiral de polivinil (PVB), capa posterior de vidre trempat de 4 mm d'espessor, temperatura de treball -40°C fins 85°C, dimensions 1056x760x9 mm, resistència a la càrrega del vent 245 kg/m², resistència a la càrrega de la neu 551 kg/m², pes 17,78 kg, amb caixa de connexions amb díodes, cables polaritzats de 4 mm² de secció i 450 mm de longitud i connectors MC4. | 1 | 157.14 | 157.14
[5 empty] | Subtotal materials: |  | 157.14
2 |  |  |  | Mà d'obra
mo003 |  | h |  | Oficial 1ª electricista. | 0.38 | 29.34 | 11.15
mo102 |  | h |  | Ajudant electricista. | 0.38 | 25.25 | 9.6
[5 empty] | Subtotal mà d'obra: |  | 20.75
3 |  |  |  | Costos directes complementaris
|  | % |  | Costos directes complementaris | 2 | 177.89 | 3.56
Cost de manteniment decennal: 27,22€ en els primers 10 anys. |  |  |  |  | Costos directes (1+2+3): |  | 181.45