## Full 1
RLT005 | m² |  | Tractament d'humitats per capil·laritat en murs deteriorats.
Tractament d'humitats per capil·laritat en murs deteriorats. CAPA BASE: morter de calç, tipus GP CSIV W1, segons UNE-EN 998-1, color blanc, compost per calç hidràulica natural NHL 3,5, putzolanes, àrids seleccionats i altres additius, de 5 mm d'espessor, aplicat en una capa; CAPA DE REGULARITZACIÓ: morter de calç, tipus R CSII W0, segons UNE-EN 998-1, color blanc, compost per calç hidràulica natural NHL 3,5, putzolanes, àrids seleccionats, fibres i additius, aplicat en una capa, de 20 mm de gruix mitjà; CAPA D'ACABAT: morter de calç, tipus GP CSIV W2, segons UNE-EN 998-1, color blanc, compost per calç hidràulica natural NHL 3,5, segons UNE-EN 459-1, putzolanes, àrids seleccionats i additius, amb molt baix contingut de substàncies orgàniques volàtils (VOC), aplicat en una capa, de 2 mm de gruix mitjà. Inclús líquid antisalnitre, per a neteja d'eflorescències salines. El preu no inclou la preparació del suport.
Codi |  | Unitat |  | Descripció | Rendiment | Preu unitari | Import
1 |  |  |  | Materials
mt08aaa010a |  | m³ |  | Aigua. | 0.011 | 1.5 | 0.02
mt27thr010a |  | l |  | Líquid antisalnitre, per a neteja d'eflorescències salines incolor, a base de resines acríliques en dispersió aquosa i additius especials, permeable al vapor d'aigua, antifloridura i antiverdet, per a aplicar amb brotxa o corró. | 0.33 | 13.73 | 4.53
mt28mmr005b |  | kg |  | Morter de calç, tipus GP CSIV W1, segons UNE-EN 998-1, color blanc, compost per calç hidràulica natural NHL 3,5, putzolanes, àrids seleccionats i altres additius, com capa base, per a reparació de paraments amb humitats o taques salines. | 7.5 | 0.85 | 6.38
mt28mmr010b |  | kg |  | Morter de calç tipus R CSII W0, segons UNE-EN 998-1, color blanc, compost per calç hidràulica natural NHL 3,5, putzolanes, àrids seleccionats, fibres i additius, permeable al vapor d'aigua, com capa de regularització, per a reparació de paraments amb humitats o taques salines. | 30 | 0.81 | 24.3
mt28mmr020c |  | kg |  | Morter de calç, tipus GP CSIV W2, segons UNE-EN 998-1, color blanc, compost per calç hidràulica natural NHL 3,5, segons UNE-EN 459-1, putzolanes, àrids seleccionats i additius, amb molt baix contingut de substàncies orgàniques volàtils (VOC), permeable al vapor d'aigua, com capa d'acabat, per a reparació de paraments amb humitats o taques salines. | 2.8 | 0.67 | 1.88
[5 empty] | Subtotal materials: |  | 37.11
2 |  |  |  | Mà d'obra
mo039 |  | h |  | Oficial 1ª revocador. | 0.652 | 25.08 | 16.35
mo079 |  | h |  | Ajudant revocador. | 0.652 | 22.78 | 14.85
[5 empty] | Subtotal mà d'obra: |  | 31.2
3 |  |  |  | Costos directes complementaris
|  | % |  | Costos directes complementaris | 2 | 68.31 | 1.37
Cost de manteniment decennal: 27,87€ en els primers 10 anys. |  |  |  |  | Costos directes (1+2+3): |  | 69.68