## Full 1
RLT030 | m² |  | Tractament d'humitats per capil·laritat en murs deteriorats. Sistema Morcem Cal "GRUPO PUMA".
Tractament d'humitats per capil·laritat en murs deteriorats. Sistema Morcem Cal "GRUPO PUMA". CAPA BASE: morter d'ofici de paleta, Morcem Cal Muro "GRUPO PUMA", de 10 mm d'espessor; CAPA DE REGULARITZACIÓ: morter tècnic macroporós deshumectant de calç hidràulica natural Morcem Cal Porógeno "GRUPO PUMA", tipus R CSII, segons UNE-EN 998-1, de 20 mm d'espessor, aplicat en diverses capes; CAPA D'ACABAT: morter de calç, imitació de lliscat tradicional, tipus CR CSI W2, segons UNE-EN 998-1, Morcem Cal Acabado "GRUPO PUMA", color a escollir. Inclús líquid antisalnitre, per a neteja d'eflorescències salines. El preu no inclou la preparació del suport.
Codi |  | Unitat |  | Descripció |  | Rendiment |  | Preu unitari | Import
1 |  |  |  | Materials
mt08aaa010a |  | m³ |  | Aigua. |  | 0.012 |  | 1.5 | 0.02
mt27thr010a |  | l |  | Líquid antisalnitre, per a neteja d'eflorescències salines incolor, a base de resines acríliques en dispersió aquosa i additius especials, permeable al vapor d'aigua, antifloridura i antiverdet, per a aplicar amb brotxa o corró. |  | 0.33 |  | 13.73 | 4.53
mt09rep005c |  | kg |  | Morter d'ofici de paleta, Morcem Cal Muro "GRUPO PUMA", compost per calç hidràulica natural NHL 3,5, putzolanes, àrids seleccionats i altres additius, resistència a compressió 7,5 N/mm²; per a ús en elements situats a l'interior i a l'exterior de l'edifici, subjectes a requisits estructurals, M-7,5 segons UNE-EN 998-2. |  | 20 |  | 0.47 | 9.4
mt28mrp060a |  | kg |  | Morter tècnic macroporós deshumectant de calç hidràulica natural Morcem Cal Porógeno "GRUPO PUMA", tipus R CSII, segons UNE-EN 998-1, color beix clar, tipus NHL 3.5, segons UNE-EN 459-1, per a aplicar en arrebossats i lliscats, d'ús en interiors i exteriors, com capa de regularització, per a reparació de paraments amb humitats o taques salines. |  | 24 |  | 0.78 | 18.72
mt28esp060c |  | kg |  | Morter de calç, imitació de lliscat tradicional, tipus CR CSI W2, segons UNE-EN 998-1, per a ús en interiors o en exteriors, Morcem Cal Acabado "GRUPO PUMA", color a escollir, compost per calç hidràulica natural NHL 3,5, segons UNE-EN 459-1, àrids seleccionats i additius, permeable al vapor d'aigua, subministrat en sacs. |  | 12.8 |  | 0.54 | 6.91
[6 empty] | Subtotal materials: |  |  | 39.58
2 |  |  |  | Mà d'obra
mo039 |  | h |  | Oficial 1ª revocador. |  | 0.652 |  | 25.08 | 16.35
mo079 |  | h |  | Ajudant revocador. |  | 0.652 |  | 22.78 | 14.85
[6 empty] | Subtotal mà d'obra: |  |  | 31.2
3 |  |  |  | Costos directes complementaris
|  | % |  | Costos directes complementaris |  | 2 |  | 70.78 | 1.42
Cost de manteniment decennal: 28,88€ en els primers 10 anys. | [5 empty] | Costos directes (1+2+3): |  |  | 72.2
Referència norma UNE i Títol de la norma transposició de norma harmonitzada |  |  |  |  | Aplicabilitat(a) |  | Obligatorietat(b) |  | Sistema(c)
UNE-EN 998-2:2012 |  |  |  |  | 162011 |  | 162012 |  | 2+/4
Especificaciones de los morteros para albañilería. Parte 2: Morteros para albañilería
UNE-EN 1504-3:2006 |  |  |  |  | 1102010 |  | 112009 |  | 1/2+/3/4
Productos y sistemas para la protección y reparación de estructuras de hormigón. Parte 3: Reparación estructural y no estructural
UNE-EN 998-1:2010 |  |  |  |  | 162011 |  | 162012 |  | 4
Especificaciones de los morteros para albañilería. Parte 1: Morteros para revoco y enlucido.
(a) Data d'aplicabilitat de la norma harmonitzada i inici del període de coexistència
(b) Data final del període de coexistència / entrada en vigor marcat CE
(c) Sistema d'avaluació i verificació de la constància de les prestacions