## Full 1
ZFE030 | m² |  | Sistema "ROCKWOOL" d'aïllament termoacústic per insuflació, des de l'exterior, de nòduls de llana mineral en cambres.
Rehabilitació energètica de façana per insuflació, des de l'exterior, d'aïllament termoacústic de nòduls de llana de roca, Rockin S "ROCKWOOL", amb densitat 70 kg/m³ i conductivitat tèrmica 0,042 W/(mK), a l'interior de la cambra d'aire del tancament, de 50 mm de gruix mitjà; tapat dels forats executats en el parament.
Codi |  | Unitat |  | Descripció | Rendiment |  |  | Preu unitari |  | Import
1 |  |  |  | Materials
mt16lrw011c |  | kg |  | Nòduls de llana de roca, Rockin S "ROCKWOOL", densitat 70 kg/m³, calor específic 840 J/kgK i factor de resistència a la difusió del vapor d'aigua 1,3. | 4.2 |  |  | 2.18 |  | 9.16
mt09moe080a |  | kg |  | Morter de ciment, color gris, compost de ciment, àrids seleccionats i additius, tipus GP CSIII W2 segons UNE-EN 998-1. | 0.6 |  |  | 0.21 |  | 0.13
[5 empty] | Subtotal materials: |  |  |  |  | 9.29
2 |  |  |  | Equip i maquinària
mq08mpa010 |  | h |  | Maquinària per a insuflació d'aïllament en cambres d'aire. | 0.101 |  |  | 13 |  | 1.31
[5 empty] | Subtotal equip i maquinària: |  |  |  |  | 1.31
3 |  |  |  | Mà d'obra
mo030 |  | h |  | Oficial 1ª aplicador de productes aïllants. | 0.163 |  |  | 23.78 |  | 3.88
mo068 |  | h |  | Ajudant aplicador de productes aïllants. | 0.163 |  |  | 21.14 |  | 3.45
[5 empty] | Subtotal mà d'obra: |  |  |  |  | 7.33
4 |  |  |  | Costos directes complementaris
|  | % |  | Costos directes complementaris | 2 |  |  | 17.93 |  | 0.36
Cost de manteniment decennal: 1,10€ en els primers 10 anys. |  |  |  |  | Costos directes (1+2+3+4): |  |  |  |  | 18.29
Referència norma UNE i Títol de la norma transposició de norma harmonitzada | [5 empty] | Aplicabilitat(a) | Obligatorietat(b) |  | Sistema(c)
UNE-EN 13162:2013/A1:2015 | [5 empty] | 1072015 | 1072016 |  | 1/3/4
Productos aislantes térmicos para aplicaciones en la edificación. Productos manufacturados de lana mineral (MW). Especificación.
UNE-EN 998-1:2010 | [5 empty] | 162011 | 162012 |  | 4
Especificaciones de los morteros para albañilería. Parte 1: Morteros para revoco y enlucido.
(a) Data d'aplicabilitat de la norma harmonitzada i inici del període de coexistència
(b) Data final del període de coexistència / entrada en vigor marcat CE
(c) Sistema d'avaluació i verificació de la constància de les prestacions