## Full 1
MPD100 | m² |  | Paviment drenant "BREINCO".
Paviment drenant de peces de 60x40x10 cm Llosa Filtra "BREINCO", amb junts drenants reomplerts amb graveta de 2 a 8 mm de diàmetre, acabat Grey i tractament superficial Air Clean® amb propietats fotocatalítiques i efecte descontaminant, biocida, autonetejador i reductor d'emissions de NOx, amb una resistència a flexotracció de 4 N/mm², una capacitat drenant de 144 l/(m²·min) i amb resistència al lliscament Rd>45 segons UNE-EN 16165 i lliscabilitat classe 3 segons CTE, per a trànsit rodat. Col·locació sobre capa de 5 cm d'espessor de graveta de 2 a 8 mm de diàmetre. El preu no inclou la base suport.
Codi |  | Unitat |  | Descripció | Rendiment | Preu unitari | Import
1 |  |  |  | Materials
mt18bre010a |  | m² |  | Peces de 60x40x10 cm Llosa Filtra "BREINCO", amb junts drenants, acabat Grey i tractament superficial Air Clean® amb propietats fotocatalítiques i efecte descontaminant, biocida, autonetejador i reductor d'emissions de NOx. | 1 | 37.16 | 37.16
mt01arp032a |  | m³ |  | Graveta calcària de trituració de 2 a 8 mm de diàmetre. | 0.078 | 24.72 | 1.93
[5 empty] | Subtotal materials: |  | 39.09
2 |  |  |  | Mà d'obra
mo041 |  | h |  | Oficial 1ª construcció d'obra civil. | 1.055 | 28.42 | 29.98
mo087 |  | h |  | Ajudant construcció d'obra civil. | 1.055 | 25.28 | 26.67
[5 empty] | Subtotal mà d'obra: |  | 56.65
3 |  |  |  | Costos directes complementaris
|  | % |  | Costos directes complementaris | 2 | 95.74 | 1.91
Cost de manteniment decennal: 13,67€ en els primers 10 anys. |  |  |  |  | Costos directes (1+2+3): |  | 97.65