## Full 1
EMT005 | m² |  | Tauler estructural de fusta per a forjat, sota estructura de fusta.
Tauler estructural de partícules de fusta per a ús en ambient sec, tipus P4, segons UNE-EN 312, Superpan Tech P4 TG-4 Gris I Antilliscant / Blanco Super "FINSA", de 2400x900 mm i 30 mm de gruix, encadellat en els seus quatre cantells, acabat Gris I Antilliscant en una cara i Blanco Super en l'altra cara, fixat amb claus, d'acer galvanitzat d'alta adherència, per a forjat, sota estructura de fusta.
Codi |  | Unitat |  | Descripció |  | Rendiment |  | Preu unitari | Import
1 |  |  |  | Materials
mt08eff020s |  | m² |  | Tauler estructural de partícules de fusta per a ús en ambient sec, tipus P4, segons UNE-EN 312, Superpan Tech P4 TG-4 Gris I Antilliscant / Blanco Super "FINSA", de 2400x900 mm i 30 mm de gruix, encadellat en els seus quatre cantells, acabat Gris I Antilliscant en una cara i Blanco Super en l'altra cara, Euroclasse D-s2, d0 de reacció al foc, segons UNE-EN 13501-1, classe E1 en emissió de formaldehid, segons UNE-EN 13986. |  | 1.05 |  | 22.85 | 23.99
mt07emr111d |  | U |  | Clau, de 4 mm de diàmetre i 75 mm de longitud, d'acer galvanitzat d'alta adherència. |  | 9 |  | 0.13 | 1.17
[6 empty] | Subtotal materials: |  |  | 25.16
2 |  |  |  | Mà d'obra
mo048 |  | h |  | Oficial 1ª muntador d'estructura de fusta. |  | 0.216 |  | 28.39 | 6.13
mo095 |  | h |  | Ajudant muntador d'estructura de fusta. |  | 0.216 |  | 25.25 | 5.45
[6 empty] | Subtotal mà d'obra: |  |  | 11.58
3 |  |  |  | Costos directes complementaris
|  | % |  | Costos directes complementaris |  | 2 |  | 36.74 | 0.73
Cost de manteniment decennal: 4,65€ en els primers 10 anys. | [5 empty] | Costos directes (1+2+3): |  |  | 37.47
Referència i títol de la norma |  |  |  |  | Aplicabilitat(a) |  | Obligatorietat(b) |  | Sistema(c)
EN 13986:2004+A1:2015 |  |  |  |  | 13112000 |  | 13112000 |  | 1/2+/3/4
Tableros derivados de la madera para utilización en la construcción. Características, evaluación de la conformidad y marcado.
(a) Data d'aplicabilitat de la norma harmonitzada
(b) Data en què finalitza el període de coexistència
(c) Sistema d'avaluació i verificació de la constància de les prestacions