## Full 1
FNB020 | m² |  | Mur de càrrega, de 30 cm d'espessor, de fàbrica armada, de bloc de terra comprimida (BTC). Sistema "ELEMENTALES".
Mur doble de càrrega, de 30 cm d'espessor, de fàbrica armada per revestir de bloc de terra comprimida (BTC) encadellat amb dos alvèols "ELEMENTALES", de superfície rugosa, color marró terra, 30x9x15 cm, resistència a compressió 4 N/mm², BTC 3, compost de terres seleccionades estabilitzades amb calç hidràulica natural, rebuda amb morter de calç aèria, argila i àrids seleccionats amb granulometria de fins a 2 mm de diàmetre, confeccionat en obra, "ELEMENTALES", amb blocs en "U" del mateix material, reforçat amb acer UNE-EN 10080 B 500 S, quantia 2,1 kg/m² i formigó de replè, HA-25/F/10/XC2, preparat en obra, abocament amb mitjans manuals, volum 0,09 m³/m², en llindes, cèrcols horitzontals i cèrcols verticals. El preu no inclou el cèrcol perimetral. El preu no inclou el revestiment.
Codi |  | Unitat |  | Descripció | Rendiment |  | Preu unitari | Import
1 |  |  |  | Materials
mt03bte010a |  | U |  | Bloc de terra comprimida (BTC) encadellat amb dos alvèols "ELEMENTALES", de superfície rugosa, color marró terra, 30x9x15 cm, resistència a compressió 4 N/mm², BTC 3, compost de terres seleccionades estabilitzades amb calç hidràulica natural, amb propietats bioclimàtiques. Segons UNE 41410. | 60.9 |  | 1.1 | 66.99
mt03bte020a |  | U |  | Bloc en "U" de terra comprimida (BTC) encadellat amb dos alvèols "ELEMENTALES", de superfície rugosa, color marró terra, 30x9x15 cm, resistència a compressió 4 N/mm², BTC 3, compost de terres seleccionades estabilitzades amb calç hidràulica natural, amb propietats bioclimàtiques. Segons UNE 41410. | 6.825 |  | 1.1 | 7.51
mt09mie010c |  | m³ |  | Morter de calç aèria, argila i àrids seleccionats amb granulometria de fins a 2 mm de diàmetre, confeccionat en obra, "ELEMENTALES", subministrat en sacs Big Bag. | 0.036 |  | 240 | 8.64
mt16cia010b |  | U |  | Tap de fibres de fusta, de 122 mm de diàmetre. | 0.7 |  | 1.55 | 1.09
mt07aco010c |  | kg |  | Ferralla elaborada en taller industrial amb acer en barres corrugades, UNE-EN 10080 B 500 S, de varis diàmetres. | 2.1 |  | 1.6 | 3.36
mt08var050 |  | kg |  | Filferro galvanitzat per a lligar, de 1,30 mm de diàmetre. | 0.048 |  | 1.5 | 0.07
mt08aaa010a |  | m³ |  | Aigua. | 0.021 |  | 1.5 | 0.03
mt08cem011a |  | kg |  | Ciment Pòrtland CEM II/B-L 32,5 R, color gris, en sacs, segons UNE-EN 197-1. | 41.692 |  | 0.1 | 4.17
mt01arg006 |  | t |  | Sorra de cantera, per a formigó preparat en obra. | 0.056 |  | 17.5 | 0.98
mt01arg007a |  | t |  | Àrid gruixut homogeneïtzat, de mida màxima 10 mm. | 0.111 |  | 15.8 | 1.75
[5 empty] | Subtotal materials: |  |  | 94.59
2 |  |  |  | Equip i maquinària
mq06hor010 |  | h |  | Formigonera elèctrica amb una capacitat de pastat de 160 l. | 0.061 |  | 3.45 | 0.21
[5 empty] | Subtotal equip i maquinària: |  |  | 0.21
3 |  |  |  | Mà d'obra
mo021 |  | h |  | Oficial 1ª construcció en treballs de ram de paleta. | 0.654 |  | 28.42 | 18.59
mo114 |  | h |  | Peó ordinari construcció en treballs de ram de paleta. | 0.879 |  | 23.81 | 20.93
mo043 |  | h |  | Oficial 1ª ferrallista. | 0.043 |  | 28.39 | 1.22
mo090 |  | h |  | Ajudant ferrallista. | 0.043 |  | 25.25 | 1.09
[5 empty] | Subtotal mà d'obra: |  |  | 41.83
4 |  |  |  | Costos directes complementaris
|  | % |  | Costos directes complementaris | 2 |  | 136.63 | 2.73
Cost de manteniment decennal: 8,07€ en els primers 10 anys. |  |  |  |  | Costos directes (1+2+3+4): |  |  | 139.36
Referència i títol de la norma | [5 empty] | Aplicabilitat(a) | Obligatorietat(b) | Sistema(c)
EN 998-2:2016 | [5 empty] | 1182020 | 1182020 | 2+/4
Especificaciones de los morteros para albañilería. Parte 2: Morteros para albañilería
EN 197-1:2011 | [5 empty] | 172012 | 172013 | 1+
Cemento. Parte 1: Composición, especificaciones y criterios de conformidad de los cementos comunes.
(a) Data d'aplicabilitat de la norma harmonitzada
(b) Data en què finalitza el període de coexistència
(c) Sistema d'avaluació i verificació de la constància de les prestacions