## Full 1
FSM040 | m² |  | Sistema ETICS "BAUMIT" d'aïllament tèrmic per l'exterior de façanes.
Aïllament tèrmic per l'exterior de façanes, amb el sistema OpenSystem "BAUMIT", amb ETE 09/0256, compost per: panell rígid de poliestirè expandit, OpenAir "BAUMIT", de 60 mm d'espessor i 1000x500 mm, amb revestiment reflector de color blanc, fixat al suport amb morter adhesiu OpenContact "BAUMIT", de color blanc, aplicat manualment i fixacions mecàniques amb tac d'expansió de fibra de vidre reforçada amb poliamida, StarTrack Red "BAUMIT"; capa de regularització de morter adhesiu OpenContact "BAUMIT", de color blanc, aplicat manualment, armat amb malla de fibra de vidre antiàlcalis, StarTex 145 "BAUMIT", de 4x4 mm de llum de malla, de 145 g/m² de massa superficial i 0,5 mm de gruix; capa d'acabat de revestiment hidròfug, NanoporTop "BAUMIT", de color blanc, acabat Kratz 1,5, sobre una mà d'emprimació, UniPrimer "BAUMIT", de color blanc. Inclús perfils d'arrencada SockelProfil "BAUMIT" d'alumini, perfils per a formació de goterons TropfkantenProfil "BAUMIT", de PVC amb malla, perfils de cantó Flexibel "BAUMIT" i cinta autoadhesiva FugendichtBand per a segellat d'unions del bastiment de base de la fusteria. El preu inclou l'execució de les rematades en els trobaments amb paraments, revestiments o altres elements rebuts en la seva superfície.
Codi |  | Unitat |  | Descripció | Rendiment | Preu unitari | Import
1 |  |  |  | Materials
mt28bau115c |  | m |  | Perfil d'arrencada SockelProfil "BAUMIT", d'alumini, en "U", de 60 mm d'amplada, amb goteró, per anivellació i suport dels panells aïllants dels sistemes d'aïllament tèrmic per l'exterior sobre la línia de sòcol; inclús kit de fixació per a perfil. | 0.17 | 4.67 | 0.79
mt28bau060a |  | kg |  | Morter adhesiu OpenContact "BAUMIT", de color blanc, compost per ciment blanc, lligants orgànics, fibres, àrid de 0,6 mm de grandària màxima i additius, permeable al vapor d'aigua, amb resistència a les sals, per a aplicar amb llana, per a adherir i reforçar els panells aïllants, i com capa base, previ pastat amb aigua. | 9.5 | 1.24 | 11.78
mt16bau040b |  | m² |  | Panell rígid de poliestirè expandit, OpenAir "BAUMIT", de 60 mm d'espessor i 1000x500 mm, amb revestiment reflector de color blanc, resistència tèrmica 1,94 m²K/W, conductivitat tèrmica 0,031 W/(mK), densitat 15 kg/m³, Euroclasse E de reacció al foc segons UNE-EN 13501-1. | 1.1 | 14.95 | 16.45
mt16bau120a |  | U |  | Tac d'expansió de fibra de vidre reforçada amb poliamida, StarTrack Red "BAUMIT", de 88 mm de longitud, amb cèrcol d'estanquitat i clau de polipropilè, per fixació de plaques aïllants. | 6 | 0.93 | 5.58
mt28bau160a |  | m |  | Perfil TropfkantenProfil "BAUMIT", de PVC, amb malla de fibra de vidre antiàlcalis, color blanc, per a formació de goterons. | 0.17 | 3.65 | 0.62
mt28bau130a |  | m |  | Perfil de cantonada Flexibel "BAUMIT", de PVC flexible, color blanc, amb malla incorporada de 12,5 cm d'amplada a cada costat del perfil, per a reforç de cantells. | 0.4 | 1.98 | 0.79
mt28bau100a |  | m² |  | Malla de fibra de vidre antiàlcalis, StarTex 145 "BAUMIT", de 4x4 mm de llum de malla, de 145 g/m² de massa superficial, 0,5 mm de gruix i de 0,1x50 m, amb 2000 N/50 mm de resistència a tracció, per armar morters. | 1.1 | 1.63 | 1.79
mt28bau110a |  | kg |  | Emprimació, UniPrimer "BAUMIT", de color blanc, composta per lligants orgànics, additius amb contingut en silicona i substàncies minerals de replè en dispersió aquosa, impermeable a l'aigua de pluja i permeable al vapor d'aigua; per a aplicar amb brotxa, corró o pistola. | 0.225 | 3.88 | 0.87
mt28bau070c |  | kg |  | Revestiment hidròfug, NanoporTop "BAUMIT", de color blanc, acabat Kratz 1,5, compost per lligants orgànics, substàncies minerals de replè, silicats, pigments blancs i de color, microfibres, additius i aigua, sense ciment, amb una mida màxima de partícula de 1,5 mm, fotocatalític, descontaminant i autonetejable, amb resistència a la intempèrie i amb alt nivell de difusió de vapor d'aigua i CO2, per a aplicar amb llana. | 2.5 | 4.35 | 10.88
mt28bau125a |  | m |  | Cinta de segellat autoexpansiva i autoadhesiva FugendichtBand "BAUMIT", d'escuma de poliuretà precomprimida, amb resistència a la intempèrie i impermeable a l'aigua de pluja, per a un ample de junt de 2 a 6 mm. | 0.5 | 1.52 | 0.76
[5 empty] | Subtotal materials: |  | 50.31
2 |  |  |  | Mà d'obra
mo054 |  | h |  | Oficial 1ª muntador d'aïllaments. | 0.12 | 30.63 | 3.68
mo101 |  | h |  | Ajudant muntador d'aïllaments. | 0.12 | 26.39 | 3.17
mo039 |  | h |  | Oficial 1ª revocador. | 1.127 | 29.67 | 33.44
mo079 |  | h |  | Ajudant revocador. | 1.127 | 26.39 | 29.74
[5 empty] | Subtotal mà d'obra: |  | 70.03
3 |  |  |  | Costos directes complementaris
|  | % |  | Costos directes complementaris | 2 | 120.34 | 2.41
Cost de manteniment decennal: 6,14€ en els primers 10 anys. |  |  |  |  | Costos directes (1+2+3): |  | 122.75