## Full 1
IOF010 | m² | Franja tallafocs de panells de llana de roca, per a edifici d'ús industrial.
Franja tallafocs horitzontal, de 1 m d'amplada, amb una resistència al foc EI 90, per a edifici d'ús industrial, fixada mecànicament a la mitgera amb subestructura suport, composta per dos panells rígids de llana de roca, revestits per una de les seves cares amb una làmina d'alumini reforçat, de 50 mm d'espessor, resistència tèrmica 1,22 m²K/W, conductivitat tèrmica 0,041 W/(mK), densitat 180 kg/m³, calor específic 0,84 J/kgK i factor de resistència a la difusió del vapor d'aigua 1,3, cadascun, units entre si i fixats a la subestructura suport, amb cargols d'unió, de 100 mm de longitud. Inclús elements de fixació i tires de llana de roca fixades mecànicament per al segellat perimetral.
Codi |  | Unitat | Descripció | Rendiment |  | Preu unitari | Import
1 |  |  | Materials
mt07ali024f |  | kg | Acer UNE-EN 10219-1 S275J0H, en perfils buits conformats en fred, peces simples, per aplicacions estructurals, de les sèries rodó, quadrat o rectangular, acabat amb emprimació antioxidant. Treballat i muntat en taller, per a col·locar amb unions cargolades en obra. | 15 |  | 1.75 | 26.25
mt29pme030a |  | m | Perfil omega d'acer galvanitzat, de 85 mm d'amplada. | 3 |  | 1.99 | 5.97
mt29pme040a |  | U | Cargol d'acer galvanitzat. | 30 |  | 0.32 | 9.6
mt16lrw080hd |  | m² | Panell rígid de llana de roca, segons UNE-EN 13162, revestit per una de les seves cares amb una làmina d'alumini reforçat, de 50 mm d'espessor, resistència tèrmica 1,22 m²K/W, conductivitat tèrmica 0,041 W/(mK), Euroclasse A1 de reacció al foc segons UNE-EN 13501-1, densitat 180 kg/m³, calor específic 0,84 J/kgK i factor de resistència a la difusió del vapor d'aigua 1,3, per protecció contra incendis d'elements constructius. | 2.3 |  | 67.31 | 154.81
mt16lrw082ee |  | U | Cargol d'unió de filferro d'acer galvanitzat en forma d'hèlix, de 100 mm de longitud, per a panells de llana de roca. | 6.7 |  | 2.87 | 19.23
|  |  |  | Subtotal materials: |  |  | 215.86
2 |  |  | Mà d'obra
mo011 |  | h | Oficial 1ª muntador. | 0.42 |  | 29.34 | 12.32
mo080 |  | h | Ajudant muntador. | 0.42 |  | 25.28 | 10.62
mo054 |  | h | Oficial 1ª muntador d'aïllaments. | 0.3 |  | 29.34 | 8.8
mo101 |  | h | Ajudant muntador d'aïllaments. | 0.3 |  | 25.28 | 7.58
|  |  |  | Subtotal mà d'obra: |  |  | 39.32
3 |  |  | Costos directes complementaris
|  | % | Costos directes complementaris | 2 |  | 255.18 | 5.1
Cost de manteniment decennal: 13,01€ en els primers 10 anys. |  |  |  | Costos directes (1+2+3): |  |  | 260.28
Referència i títol de la norma |  |  |  | Aplicabilitat(a) | Obligatorietat(b) |  |  | Sistema(c)
EN 10219-1:2006 |  |  |  | 122007 | 122008 |  |  | 2+
Perfiles huecos para construcción conformados en frío de acero no aleado y de grano fino. Parte 1: Condiciones técnicas de suministro.
EN 13162:2012+A1:2015 |  |  |  | 1072020 | 1072020 |  |  | 1/3/4
Productos aislantes térmicos para aplicaciones en la edificación. Productos manufacturados de lana mineral (MW). Especificación.
(a) Data d'aplicabilitat de la norma harmonitzada
(b) Data en què finalitza el període de coexistència
(c) Sistema d'avaluació i verificació de la constància de les prestacions