## Full 1
NMC010 | m |  | Sistema de triple barrera per a segellat perimetral del junt entre la fusteria exterior i el parament.
Sistema de triple barrera per a segellat perimetral del junt entre la fusteria exterior i el parament, amb funcions d'estanquitat, permeabilitat al vapor d'aigua i aïllament termoacústic, format pels següents elements: SEGELLAT EXTERIOR: membrana d'estanquitat, autoadhesiva, de polipropilè, de 70 mm d'amplada, color blanc, gruix d'aire equivalent enfront de la difusió de vapor d'aigua major de 55 m, segons UNE-EN 1931; SEGELLAT INTERMEDI: escuma adhesiva autoexpansiva, elàstica, de poliuretà monocomponent, de 25 kg/m³ de densitat, conductivitat tèrmica 0,0345 W/(mK), 135% d'expansió, elongació fins a ruptura 45% i 7 N/cm² de resistència a tracció, estable de -40°C a 90°C; SEGELLAT INTERIOR: membrana d'estanquitat, autoadhesiva, de polipropilè, de 70 mm d'amplada, color rosa, gruix d'aire equivalent enfront de la difusió de vapor d'aigua menor de 0,05 m, segons UNE-EN 1931.
Codi |  | Unitat |  | Descripció |  | Rendiment |  | Preu unitari |  | Import
1 |  |  |  | Materials
mt15qui010s |  | m |  | Membrana d'estanquitat, autoadhesiva, de polipropilè, de 70 mm d'amplada, color blanc, gruix d'aire equivalent enfront de la difusió de vapor d'aigua major de 55 m, segons UNE-EN 1931, amb adhesiu acrílic sense dissolvents i pel·lícula de separació de paper siliconat, subministrada en rotllos de 30 m de longitud, apta per a revestiment posterior, Euroclasse E de reacció al foc segons UNE-EN 13501-1, rang de temperatura de treball de -40 a 100°C, per al segellat perimetral exterior del junt entre la fusteria exterior i el parament. |  | 1 |  | 3.08 |  | 3.08
mt22www040 |  | U |  | Aerosol de 750 ml d' escuma adhesiva autoexpansiva, elàstica, de poliuretà monocomponent, de 25 kg/m³ de densitat, conductivitat tèrmica 0,0345 W/(mK), 135% d'expansió, elongació fins a ruptura 45% i 7 N/cm² de resistència a tracció, estable de -40°C a 90°C; per a aplicar amb pistola; segons UNE-EN 13165. |  | 0.13 |  | 8.37 |  | 1.09
mt15qui010n |  | m |  | Membrana d'estanquitat, autoadhesiva, de polipropilè, de 70 mm d'amplada, color rosa, gruix d'aire equivalent enfront de la difusió de vapor d'aigua menor de 0,05 m, segons UNE-EN 1931, amb adhesiu acrílic sense dissolvents i pel·lícula de separació de paper siliconat, subministrada en rotllos de 30 m de longitud, apta per a revestiment posterior, Euroclasse E de reacció al foc segons UNE-EN 13501-1, rang de temperatura de treball de -40 a 100°C, per al segellat perimetral interior del junt entre la fusteria exterior i el parament. |  | 1 |  | 3.08 |  | 3.08
[6 empty] | Subtotal materials: |  |  |  | 7.25
2 |  |  |  | Mà d'obra
mo020 |  | h |  | Oficial 1ª construcció. |  | 0.12 |  | 28.42 |  | 3.41
mo113 |  | h |  | Peó ordinari construcció. |  | 0.18 |  | 23.81 |  | 4.29
[6 empty] | Subtotal mà d'obra: |  |  |  | 7.7
3 |  |  |  | Costos directes complementaris
|  | % |  | Costos directes complementaris |  | 2 |  | 14.95 |  | 0.3
Cost de manteniment decennal: 0,81€ en els primers 10 anys. | [5 empty] | Costos directes (1+2+3): |  |  |  | 15.25
Referència i títol de la norma |  |  |  |  | Aplicabilitat(a) |  | Obligatorietat(b) |  | Sistema(c)
EN 13165:2012+A2:2016 |  |  |  |  | 14102000 |  | 14102000 |  | 1/3/4
Productos aislantes térmicos para aplicaciones en la edificación. Productos manufacturados de espuma rígida de poliuretano (PU). Especificación.
(a) Data d'aplicabilitat de la norma harmonitzada
(b) Data en què finalitza el període de coexistència
(c) Sistema d'avaluació i verificació de la constància de les prestacions