## Full 1
QCN050 | m² |  | Panell sandvitx amb aïllament tèrmic d'origen vegetal, per a coberta plana.
Plafó sandvitx encadellat, compost de: cara exterior de tauler aglomerat hidròfug, de 10 mm d'espessor, nucli aïllant d'aglomerat de suro natural expandit de 50 mm d'espessor i cara interior de placa de guix laminat, de 13 mm d'espessor, de 2440x600 mm, transmitància tèrmica 0,44 W/(m²K), Euroclasse B-s1, d0 de reacció al foc, segons UNE-EN 13501-1, fixat amb cargols autoroscants de cap aixamfranat, d'acer galvanitzat, sobre estructura de fusta, amb una llum entre recolzaments de 120 cm, per a coberta plana.
Codi |  | Unitat |  | Descripció | Rendiment | Preu unitari | Import
1 |  |  |  | Materials
mt13eag040b |  | m² |  | Plafó sandvitx encadellat, compost de: cara exterior de tauler aglomerat hidròfug, de 10 mm d'espessor, nucli aïllant d'aglomerat de suro natural expandit de 50 mm d'espessor i cara interior de placa de guix laminat, de 13 mm d'espessor, de 2440x600 mm, transmitància tèrmica 0,44 W/(m²K), Euroclasse B-s1, d0 de reacció al foc, segons UNE-EN 13501-1. | 1.05 | 24.13 | 25.34
mt13pst100k |  | U |  | Cargol autoroscant de cap aixamfranat, d'acer galvanitzat, de 6 mm de diàmetre i 140 mm de longitud. | 7 | 0.53 | 3.71
[5 empty] | Subtotal materials: |  | 29.05
2 |  |  |  | Mà d'obra
mo054 |  | h |  | Oficial 1ª muntador d'aïllaments. | 0.192 | 29.34 | 5.63
mo101 |  | h |  | Ajudant muntador d'aïllaments. | 0.192 | 25.28 | 4.85
[5 empty] | Subtotal mà d'obra: |  | 10.48
3 |  |  |  | Costos directes complementaris
|  | % |  | Costos directes complementaris | 2 | 39.53 | 0.79
Cost de manteniment decennal: 4,77€ en els primers 10 anys. |  |  |  |  | Costos directes (1+2+3): |  | 40.32