## Full 1
RAP120 | m² | Revestiment interior amb peces de pedra natural. Col·locació en capa fina.
Revestiment interior amb peçes calibrades i bisellades de marbre, procedent d'Espanya, Blanc Macael, 30,5x30,5x1 cm, acabat polit. SUPORT: parament de fàbrica de peces amb buits, vertical, de fins 3 m d'altura. COL·LOCACIÓ: en capa fina amb adhesiu cimentós millorat, C2 TE, segons UNE-EN 12004, amb lliscament reduït i temps obert ampliat. REJUNTAT: amb morter de junts cimentós millorat, amb absorció d'aigua reduïda i resistència elevada a l'abrasió tipus CG 2 W A, color blanc, en junts de 3 mm d'espessor. Inclús separadors de PVC, per a junts horitzontals.
Codi |  | Unitat | Descripció |  | Rendiment |  | Preu unitari | Import
1 |  |  | Materials
mt09mcp100d |  | kg | Adhesiu cimentós millorat, C2 TE, segons UNE-EN 12004, amb lliscament reduït i temps obert ampliat, color blanc, a base de ciment d'alta resistència, àrids seleccionats, additius i resines sintètiques, per a la col·locació en capa fina de tot tipus de peces ceràmiques en paraments verticals interiors i paviments interiors i exteriors. |  | 4 |  | 0.5 | 2
mt19pmn010a |  | m² | Peçes calibrades i bisellades de marbre, procedent d'Espanya, Blanc Macael, 30,5x30,5x1 cm, acabat polit, densitat 2710 kg/m³, segons UNE-EN 1936, resistència a compressió 85 MPa, segons UNE-EN 1926, resistència a flexió 14 MPa, segons UNE-EN 12372, absorció d'aigua per capil·laritat menor de 5 kg/m² min½, segons UNE-EN 1925, coeficient d'absorció d'aigua <= 0,07%, segons UNE-EN 13755, Euroclasse A1 de reacció al foc, segons Comisión 96/603/EC, segons UNE-EN 12057. |  | 1.05 |  | 59.14 | 62.1
mt18acc040a |  | U | Separadors de PVC, per a junts horitzontals a paraments de pedra natural. |  | 8 |  | 0.02 | 0.16
mt09mcp020dB |  | kg | Morter de junts cimentós millorat, amb absorció d'aigua reduïda i resistència elevada a l'abrasió, tipus CG2 W A, segons UNE-EN 13888, color blanc, per junts de 2 a 20 mm, a base d'aglomerants especials, àrids seleccionats, additius especials, fibres, resines sintètiques i pigments, amb efecte antifloridura, antiverdet i preventiu de les eflorescències, hidrorepel·lent, de fraguat i enduriment ràpid, especial per a rejuntat de tot tipus de peces ceràmiques i pedres naturals en zones de proliferació de microorganismes. |  | 0.33 |  | 2.72 | 0.9
[5 empty] | Subtotal materials: |  |  | 65.16
2 |  |  | Mà d'obra
mo022 |  | h | Oficial 1ª col·locador de pedra natural. |  | 1.253 |  | 28.42 | 35.61
mo060 |  | h | Ajudant col·locador de pedra natural. |  | 1.253 |  | 25.28 | 31.68
[5 empty] | Subtotal mà d'obra: |  |  | 67.29
3 |  |  | Costos directes complementaris
|  | % | Costos directes complementaris |  | 2 |  | 132.45 | 2.65
Cost de manteniment decennal: 31,07€ en els primers 10 anys. |  |  |  |  | Costos directes (1+2+3): |  |  | 135.1
Referència i títol de la norma |  |  |  | Aplicabilitat(a) |  | Obligatorietat(b) |  | Sistema(c)
EN 12004:2007+A1:2012 |  |  |  | 142013 |  | 172013 |  | 3
Adhesivos para baldosas cerámicas. Requisitos, evaluación de la conformidad, clasificación y designación.
EN 12057:2004 |  |  |  | 192005 |  | 192006 |  | 3/4
Productos de piedra natural. Plaquetas. Requisitos
(a) Data d'aplicabilitat de la norma harmonitzada
(b) Data en què finalitza el període de coexistència
(c) Sistema d'avaluació i verificació de la constància de les prestacions