## Full 1
ROO020 | m² |  | Pintura de poliuretà alifàtic, sobre terra de garatge.
Aplicació manual de dues mans de pintura de poliuretà alifàtic, color verd, acabat mat, textura llisa, (rendiment: 0,1 l/m² cada mà); prèvia aplicació d'una mà d'emprimació incolora de dos components, a base de resina epoxi sense dissolvents, de baixa viscositat, sobre terra de garatge de formigó.
Codi |  | Unitat |  | Descripció | Rendiment | Preu unitari | Import
1 |  |  |  | Materials
mt27upx040b |  | kg |  | Emprimació incolora de dos components, a base de resina epoxi sense dissolvents, de baixa viscositat, per aplicar sobre superfície suport de formigó o de morter. | 0.3 | 12.48 | 3.74
mt27upx020bg |  | kg |  | Vernís de dos components per a interior, a base de poliuretà alifàtic i dissolvent, color vermell, acabat mat, textura llisa, per a aplicar amb corró de pèl curt, amb resistència als raigs UV i a la intempèrie i amb alta resistència als agents químics. | 0.2 | 16.39 | 3.28
[5 empty] | Subtotal materials: |  | 7.02
2 |  |  |  | Mà d'obra
mo038 |  | h |  | Oficial 1ª pintor. | 0.144 | 28.42 | 4.09
mo076 |  | h |  | Ajudant pintor. | 0.144 | 25.28 | 3.64
[5 empty] | Subtotal mà d'obra: |  | 7.73
3 |  |  |  | Costos directes complementaris
|  | % |  | Costos directes complementaris | 2 | 14.75 | 0.3
Cost de manteniment decennal: 4,84€ en els primers 10 anys. |  |  |  |  | Costos directes (1+2+3): |  | 15.05