## Full 1
RSQ050 | m² |  | Paviment continu de micromorter de calç i ciment.
Paviment continu de micromorter, de 3 mm d'espessor, realitzat sobre superfície absorbent. EMPRIMACIÓ: a base de copolímers acrílics a emulsió aquosa, sense diluir. CAPA BASE: micromorter de calç i ciment, amb una mida màxima de l'àrid de 0,2 mm, color a escollir, amb resina acrílica i pigment, en dues capes, (0,5 kg/m² cada capa) i malla de fibra de vidre antiàlcalis, de 2,2x2,3 mm de llum de malla, de 58 g/m² de massa superficial. CAPA DECORATIVA: micromorter de calç i ciment, amb una mida màxima de l'àrid de 0,2 mm, color a escollir, amb resina acrílica i pigment, (0,5 kg/m²). CAPA DE SEGELLAT: emprimació a base de copolímers acrílics a emulsió aquosa i vernís a l'aigua de poliuretà bicomponent. El preu no inclou la superfície suport.
Codi |  | Unitat |  | Descripció | Rendiment | Preu unitari | Import
1 |  |  |  | Materials
mt28mcc006a |  | l |  | Emprimació a base de copolímers acrílics a emulsió aquosa, sense diluir, per a regularitzar la porositat i millorar l'adherència dels suports absorbents, per a aplicar amb corró. | 0.1 | 8.15 | 0.82
mt28mcc050a |  | m² |  | Malla de fibra de vidre antiàlcalis, de 2,2x2,3 mm de llum de malla, de 58 g/m² de massa superficial, per armar micromorters. | 1.05 | 2.33 | 2.45
mt28mcc010f |  | kg |  | Micromorter bicomponent, compost de ciment, calç, àrids seleccionats i additius, amb una mida màxima de l'àrid de 0,2 mm, color a escollir, com capa base, per a aplicar amb plana metàl·lica. | 1.5 | 4.7 | 7.05
mt28mcc009a |  | l |  | Resina acrílica en base aquosa. | 0.558 | 6.63 | 3.7
mt28mcc008 |  | U |  | Pigment, per a la coloració en massa de microciment. | 0.2 | 31.04 | 6.21
mt28mcc020a |  | l |  | Emprimació a base de copolímers acrílics a emulsió aquosa, com a pont d'unió entre el micromorter i el vernís, per a aplicar amb brotxa, corró o pistola. | 0.12 | 23.67 | 2.84
mt28mcc021a |  | l |  | Vernís a l'aigua de poliuretà bicomponent, per a aplicar amb brotxa, corró o pistola. | 0.15 | 36.86 | 5.53
[5 empty] | Subtotal materials: |  | 28.6
2 |  |  |  | Mà d'obra
mo020 |  | h |  | Oficial 1ª construcció. | 0.881 | 28.42 | 25.04
mo113 |  | h |  | Peó ordinari construcció. | 1.574 | 23.81 | 37.48
[5 empty] | Subtotal mà d'obra: |  | 62.52
3 |  |  |  | Costos directes complementaris
|  | % |  | Costos directes complementaris | 2 | 91.12 | 1.82
Cost de manteniment decennal: 20,73€ en els primers 10 anys. |  |  |  |  | Costos directes (1+2+3): |  | 92.94