## Full 1
RSR010 | m² | Paviment continu de microciment, sistema "MICROESTIL".
Paviment continu de microciment, sistema Decor "MICROESTIL", indicat per a paviments amb nivell de trànsit mitjà, de 3 mm d'espessor, realitzat sobre superfície absorbent. EMPRIMACIÓ: P541 a base de resines sintètiques en dispersió aquosa "MICROESTIL", diluïda en dues parts d'aigua. CAPA BASE: microciment monocomponent Plus Base "MICROESTIL", color Blanco Neutro, en dues capes, (1 kg/m² cada capa) i malla de fibra de vidre antiàlcalis, de 80 g/m² de massa superficial. CAPA DECORATIVA: microciment monocomponent Plus Fino "MICROESTIL", textura llisa efecte aigües, color Blanco Neutro, en dues capes, (0,3 kg/m² cada capa). CAPA DE SEGELLAT: emprimació segelladora transpirable Hidrolaca "MICROESTIL" i dues mans de segellador de poliuretà alifàtic Estilpur PU-20 "MICROESTIL", sense dissolvents, acabat brillant. El preu no inclou la superfície suport.
Codi |  |  | Unitat | Descripció | Rendiment | Preu unitari | Import
1 |  |  |  | Materials
mt28mcm070a |  |  | l | Emprimació monocomponent P541 "MICROESTIL", diluïda en dues parts d'aigua, a base de resines sintètiques en dispersió aquosa, per a regularitzar la porositat i millorar l'adherència dels suports absorbents i no absorbents, per a aplicar amb corró. | 0.135 | 10 | 1.35
mt28mcm060e |  |  | m² | Malla de fibra de vidre antiàlcalis, de 80 g/m² de massa superficial i de 1x50 m, per armar microciments. | 1.05 | 1.59 | 1.67
mt28mcm080ba1e |  |  | kg | Microciment monocomponent Plus Base "MICROESTIL", color Blanco Neutro, compost de ciment, àrids seleccionats i additius, de gran duresa, adherència i flexibilitat, com capa base, previ pastat amb aigua, per a aplicar amb llana. | 2 | 3.9 | 7.8
mt28mcm080aa1a |  |  | kg | Microciment monocomponent Plus Fino "MICROESTIL", textura llisa efecte aigües, color Blanco Neutro, compost de ciment, àrids seleccionats i additius, de gran duresa, adherència i flexibilitat, com capa decorativa, previ pastat amb aigua, per a aplicar amb llana. | 0.6 | 6 | 3.6
mt08aaa010a |  |  | m³ | Aigua. | 0.004 | 1.5 | 0.01
mt28mcm090a |  |  | l | Emprimació segelladora transpirable amb resines acríliques en dispersió aquosa, Hidrolaca "MICROESTIL", especialment indicada per a la posterior aplicació de segelladores Estilpur "MICROESTIL", per a aplicar amb brotxa. | 0.12 | 13.2 | 1.58
mt28mcm100a |  |  | l | Segellador de poliuretà alifàtic de dos components Estilpur PU-20 "MICROESTIL", sense dissolvents, acabat brillant, per a aplicar amb brotxa o corró. | 0.12 | 37 | 4.44
[5 empty] | Subtotal materials: |  | 20.45
2 |  |  |  | Mà d'obra
mo020 |  |  | h | Oficial 1ª construcció. | 0.881 | 29.67 | 26.14
mo113 |  |  | h | Peó ordinari construcció. | 1.574 | 24.86 | 39.13
[5 empty] | Subtotal mà d'obra: |  | 65.27
3 |  |  |  | Costos directes complementaris
|  |  | % | Costos directes complementaris | 2 | 85.72 | 1.71
Cost de manteniment decennal: 17,66€ en els primers 10 anys. |  |  |  |  | Costos directes (1+2+3): |  | 87.43