## Full 1
RSS047 | m² |  | Paviment vinílic heterogeni, amb sistema d'instal·lació "clic".
Paviment vinílic heterogeni, de 4,0 mm de gruix total, amb capa d'ús de 0,70 mm d'espessor, amb tractament de protecció superficial a base de poliuretà, color a escollir, subministrat en llosetes encadellades i autoportants, de 50x50 cm; pes total: 6400 g/m²; classificació a l'ús, segons UNE-EN ISO 10874: classe 23 per a ús domèstic; classe 34 per a ús comercial; classe 43 per a ús industrial; reducció del soroll d'impactes 6 dB, segons UNE-EN ISO 10140; Euroclasse Bfl-s1 de reacció al foc, segons UNE-EN 13501-1. Col·locació en obra: mitjançant el sistema 'click', sobre capa fina d'anivellació. El preu no inclou la capa fina d'anivellació.
Codi |  | Unitat |  | Descripció | Rendiment | Preu unitari | Import
1 |  |  |  | Materials
mt18dsi080a |  | m² |  | Llosetes heterogènies encadellades i autoportants, de PVC, de 50x50 cm i 4 mm de gruix total, amb capa d'ús de 0,70 mm d'espessor, amb tractament de protecció superficial a base de poliuretà, color a escollir; pes total: 6400 g/m²; classificació a l'ús, segons UNE-EN ISO 10874: classe 23 per a ús domèstic; classe 34 per a ús comercial; classe 43 per a ús industrial; reducció del soroll d'impactes 6 dB, segons UNE-EN ISO 10140; Euroclasse Bfl-s1 de reacció al foc, segons UNE-EN 13501-1. | 1.05 | 32.5 | 34.13
[5 empty] | Subtotal materials: |  | 34.13
2 |  |  |  | Mà d'obra
mo026 |  | h |  | Oficial 1ª instal·lador de revestiments flexibles. | 0.24 | 28.42 | 6.82
mo064 |  | h |  | Ajudant instal·lador de revestiments flexibles. | 0.12 | 25.28 | 3.03
[5 empty] | Subtotal mà d'obra: |  | 9.85
3 |  |  |  | Costos directes complementaris
|  | % |  | Costos directes complementaris | 2 | 43.98 | 0.88
Cost de manteniment decennal: 18,39€ en els primers 10 anys. |  |  |  |  | Costos directes (1+2+3): |  | 44.86