## Full 1
ANS025 | m² | Solera de formigó en massa amb calç.
Solera de formigó en massa de 10 cm d'espessor, realitzat amb calç hidràulica natural, tipus NHL 5, amb una resistència a compressió a 90 ddies major o igual a 11,5 Mpa (115 kg/cm²), preparat en obra i abocament amb mitjans manuals, estès i vibrat manual mitjançant regla vibrant, sense tractament de la seva superfície; amb junts de retracció de 5 mm d'espessor, mitjançant tall amb disc de diamant. Inclús tauler de fusta de 2 cm d'espessor, per a l'execució de juntes de retracció. El preu no inclou la base de la solera.
Codi |  |  | Unitat | Descripció | Rendiment |  | Preu unitari |  | Import
1 |  |  |  | Materials
mt08aaa010a |  |  | m³ | Aigua. | 0.026 |  | 1.5 |  | 0.04
mt01arg008a |  |  | m³ | Sorra, de mida màxima 0/3 mm. | 0.043 |  | 16.65 |  | 0.72
mt01arg008c |  |  | m³ | Sorra, de mida màxima 3/8 mm. | 0.043 |  | 20.9 |  | 0.9
mt01arg008d |  |  | m³ | Graveta, de mida màxima 8/16 mm. | 0.057 |  | 23.6 |  | 1.35
mt08cal020c |  |  | kg | Calç hidràulica natural tipus NHL 5, en sacs, segons UNE-EN 459-1. | 50.164 |  | 0.65 |  | 32.61
mt08ema050a |  |  | m³ | Fusta per a encofrar, de 22 mm d'espessor. | 0.001 |  | 385 |  | 0.39
[5 empty] | Subtotal materials: |  |  |  | 36.01
2 |  |  |  | Equip i maquinària
mq06vib020 |  |  | h | Regla vibrant de 3 m. | 0.097 |  | 5.23 |  | 0.51
mq06cor020 |  |  | h | Equip per a tall de juntes en soleres de formigó. | 0.094 |  | 10.64 |  | 1
mq06hor010 |  |  | h | Formigonera elèctrica amb una capacitat de pastat de 160 l. | 0.073 |  | 3.45 |  | 0.25
[5 empty] | Subtotal equip i maquinària: |  |  |  | 1.76
3 |  |  |  | Mà d'obra
mo113 |  |  | h | Peó ordinari construcció. | 0.242 |  | 23.81 |  | 5.76
mo112 |  |  | h | Peó especialitzat construcció. | 0.28 |  | 24.59 |  | 6.89
mo020 |  |  | h | Oficial 1ª construcció. | 0.085 |  | 28.42 |  | 2.42
mo077 |  |  | h | Ajudant construcció. | 0.043 |  | 25.28 |  | 1.09
[5 empty] | Subtotal mà d'obra: |  |  |  | 16.16
4 |  |  |  | Costos directes complementaris
|  |  | % | Costos directes complementaris | 2 |  | 53.93 |  | 1.08
Cost de manteniment decennal: 3,85€ en els primers 10 anys. |  |  |  |  | Costos directes (1+2+3+4): |  |  |  | 55.01
Referència i títol de la norma | [5 empty] | Aplicabilitat(a) |  | Obligatorietat(b) |  | Sistema(c)
EN 459-1:2010 | [5 empty] | 162011 |  | 162012 |  | 2+
Cales para la construcción. Parte 1: Definiciones, especificaciones y criterios de conformidad
(a) Data d'aplicabilitat de la norma harmonitzada
(b) Data en què finalitza el període de coexistència
(c) Sistema d'avaluació i verificació de la constància de les prestacions