## Full 1
EHW022 | U | Ancoratge mecànic d'autoexcavat sobre element de formigó.
Ancoratge mecànic de seguretat per autoexcavat, d'acer galvanitzat qualitat 8.8, segons UNE-EN ISO 898-1, M12x125/50, per col·locar abans de la peça a fixar, de 12 mm de diàmetre i 210 mm de longitud, inserit en perforació de 22 mm de diàmetre i 125 mm de profunditat, realitzada mitjançant trepant amb martell percussor i broca, sobre element fissurat o no fissurat, de formigó de 20 N/mm² de resistència característica mínima i 50 N/mm² de resistència característica màxima.
Codi |  | Unitat | Descripció | Rendiment | Preu unitari | Import
1 |  |  | Materials
mt26ahi050bc |  | U | Ancoratge mecànic de seguretat per autoexcavat, d'acer galvanitzat qualitat 8.8, segons UNE-EN ISO 898-1, M12x125/50, per col·locar abans de la peça a fixar, de 12 mm de diàmetre i 210 mm de longitud, compost per cos amb cap roscat i base en forma de con, femella, volandera, camisa amb marca de col·locació i topall per casquet d'expansió i excavat, secció de plàstic, i casquet d'expansió i excavat, per a fixació de peces de 50 mm d'espessor màxim sobre elements de formigó, fissurats o no fissurats. | 1 | 53.74 | 53.74
|  |  |  | Subtotal materials: |  | 53.74
2 |  |  | Mà d'obra
mo020 |  | h | Oficial 1ª construcció. | 0.094 | 28.42 | 2.67
mo112 |  | h | Peó especialitzat construcció. | 0.094 | 24.59 | 2.31
|  |  |  | Subtotal mà d'obra: |  | 4.98
3 |  |  | Costos directes complementaris
|  | % | Costos directes complementaris | 2 | 58.72 | 1.17
Cost de manteniment decennal: 4,19€ en els primers 10 anys. |  |  |  | Costos directes (1+2+3): |  | 59.89