## Full 1
FNA010 | m³ | Mur de càrrega de fàbrica de tàpia de terra estabilitzada.
Execució de mur de càrrega de 60 cm d'espessor de fàbrica de tàpia de terra estabilitzada, compost per una mescla de terres seleccionades, àrids de diferents granulometries i calç aèria i ciment blanc com a estabilitzants, que es conforma per piconat manual dins d'un calaix d'encofrat recuperable de fusta anomenat tapiera, amortitzable en 6 usos, reomplert en tongades successives de 10 a 15 cm de gruix. Fins i tot reforç de cantonades i trobades amb malla d'armat de fàbriques, col·locada a les fileres de cada tàpia, l'altura de la qual no serà superior a 100 cm. El preu no inclou la formació de les llindes dels buits del parament ni la realització de proves i assaigs de les terres.
Codi |  | Unitat | Descripció | Rendiment |  | Preu unitari | Import
1 |  |  | Materials
mt01zah010a |  | t | Tot-u natural calcari. | 0.33 |  | 10 | 3.3
mt01arg010a |  | m³ | Àrid silici de trituració, de 2 a 5 mm de diàmetre. | 0.33 |  | 15.5 | 5.12
mt01art020b |  | m³ | Terra seleccionada de la pròpia excavació. | 0.33 |  | 5.41 | 1.79
mt08cem040c |  | kg | Ciment blanc BL-II/A-L 42,5 R, en sacs, segons UNE 80305. | 37.5 |  | 0.16 | 6
mt08cal011a |  | kg | Calç aèria hidratada, tipus CL 90-S, segons UNE-EN 459-1, en sacs. | 95 |  | 0.44 | 41.8
mt08aaa010a |  | m³ | Aigua. | 0.006 |  | 1.5 | 0.01
mt07mee026ac |  | m² | Taula de fusta de pi silvestre (Pinus sylvestris), vores cairejades, de 22 mm d'espessor, amb el tractament adequat, amb classe d'ús 2 segons UNE-EN 335. | 0.33 |  | 19.61 | 6.47
mt08ema050b |  | m³ | Fusta per a encofrar, de 26 mm d'espessor. | 0.05 |  | 385 | 19.25
mt08var050 |  | kg | Filferro galvanitzat per a lligar, de 1,30 mm de diàmetre. | 0.3 |  | 1.5 | 0.45
mt08var060 |  | kg | Puntes d'acer de 20x100 mm. | 0.2 |  | 8.75 | 1.75
mt08ema090a |  | m² | Sistema d'encofrat a dues cares, per a murs, format per taulons de fusta de pi, fins 3 m d'altura. | 0.556 |  | 40 | 22.24
mt07aaf010ac |  | U | Armadura de llinyola prefabricada d'acer galvanitzat en calent RND.4/Z "MURFOR", de 4 mm de diàmetre, 80 mm d'amplada, 3,05 m de longitud i 0,885 kg de pes, tipus encavallada, amb ganxos per llindes i cantoneres. Segons UNE-EN 845-3. | 0.7 |  | 3.27 | 2.29
mt27tsb030a |  | l | Impregnació hidròfuga i oleòfuga, incolora, a base d'alcoxisilà de alquil en base aquosa, sense dissolvents, amb una profunditat mitja de penetració de 6,8 mm, repel·lent de l'aigua i la brutícia, amb propietats tixòtropes, permeable al vapor d'aigua, antifloridura i antiverdet, amb efecte preventiu de les eflorescències i amb resistència als raigs UV i als àlcalis, per a aplicació sobre superfícies de formigó, morter, maó ceràmic o pedra natural. | 0.75 |  | 6.22 | 4.67
|  |  |  | Subtotal materials: |  |  | 115.14
2 |  |  | Equip i maquinària
mq05mai030 |  | h | Martell pneumàtic. | 2.318 |  | 4.57 | 10.59
mq05pdm010a |  | h | Compressor portàtil elèctric 2 m³/min de cabal. | 2.318 |  | 4.27 | 9.9
|  |  |  | Subtotal equip i maquinària: |  |  | 20.49
3 |  |  | Mà d'obra
mo021 |  | h | Oficial 1ª construcció en treballs de ram de paleta. | 8.76 |  | 28.42 | 248.96
mo114 |  | h | Peó ordinari construcció en treballs de ram de paleta. | 9.49 |  | 23.81 | 225.96
|  |  |  | Subtotal mà d'obra: |  |  | 474.92
4 |  |  | Costos directes complementaris
|  | % | Costos directes complementaris | 2 |  | 610.55 | 12.21
|  |  |  | Costos directes (1+2+3+4): |  |  | 622.76
Referència i títol de la norma |  |  |  |  | Aplicabilitat(a) | Obligatorietat(b) |  | Sistema(c)
EN 459-1:2010 |  |  |  |  | 162011 | 162012 |  | 2+
Cales para la construcción. Parte 1: Definiciones, especificaciones y criterios de conformidad
EN 845-3:2013+A1:2016 |  |  |  |  | 1032020 | 1032020 |  | 3
Especificación de componentes auxiliares para fábricas de albañilería. Parte 3: Armaduras de junta de tendel de malla de acero.
(a) Data d'aplicabilitat de la norma harmonitzada
(b) Data en què finalitza el període de coexistència
(c) Sistema d'avaluació i verificació de la constància de les prestacions