## Full 1
FSM024 | m² |  | Reforç per a sistema ETICS "GRUPO PUMA" d'aïllament tèrmic per l'exterior de façanes.
Capa addicional de reforç per alsistema Traditerm Mineral "GRUPO PUMA", amb ETE 07/0054, mitjançant l'aplicació d'una capa de morter de 2 mm d'espessor mínim, realitzada amb morter Traditerm Proyectable "GRUPO PUMA", aplicat mecànicament, armat amb malla de fibra de vidre, antiàlcalis, Traditerm Refuerzo "GRUPO PUMA", de 6x6 mm de llum de malla, de 0,9 mm d'espessor i de 330 g/m² de massa superficial, sense encavalcar; aplicada en zones susceptibles d'impacte des de l'arrencada del sistema, sobre el panell aïllant i abans de la capa de regularització. El preu inclou l'execució de les rematades en els trobaments amb paraments, revestiments o altres elements rebuts en la seva superfície.
Codi |  | Unitat |  | Descripció | Rendiment |  |  | Preu unitari |  | Import
1 |  |  |  | Materials
mt28mop030lb |  | kg |  | Morter tipus GP W2, segons UNE-EN 998-1 Traditerm Proyectable "GRUPO PUMA", compost de ciment blanc, calç aèria, àrids lleugers, àrids calcaris seleccionats, fibres naturals, additius i resines en pols, impermeable a l'aigua de pluja, permeable al vapor d'aigua i amb resistència a l'envelliment, per a aplicar mitjançant projecció mecànica, per adherir els panells aïllants i com capa base, previ pastat amb aigua. | 2.5 |  |  | 0.88 |  | 2.2
mt28mop050f |  | m² |  | Malla de fibra de vidre, antiàlcalis, Traditerm Refuerzo "GRUPO PUMA", de 6x6 mm de llum de malla, de 0,9 mm d'espessor, de 330 g/m² de massa superficial i de 1x25 m, per armar morters. | 1.1 |  |  | 6.37 |  | 7.01
[5 empty] | Subtotal materials: |  |  |  |  | 9.21
2 |  |  |  | Equip i maquinària
mq06pym010 |  | h |  | Mescladora-bombadora per morters i guixos projectats, de 3 m³/h. | 0.059 |  |  | 8.52 |  | 0.5
[5 empty] | Subtotal equip i maquinària: |  |  |  |  | 0.5
3 |  |  |  | Mà d'obra
mo039 |  | h |  | Oficial 1ª revocador. | 0.118 |  |  | 28.42 |  | 3.35
mo079 |  | h |  | Ajudant revocador. | 0.118 |  |  | 25.28 |  | 2.98
[5 empty] | Subtotal mà d'obra: |  |  |  |  | 6.33
4 |  |  |  | Costos directes complementaris
|  | % |  | Costos directes complementaris | 2 |  |  | 16.04 |  | 0.32
Cost de manteniment decennal: 0,82€ en els primers 10 anys. |  |  |  |  | Costos directes (1+2+3+4): |  |  |  |  | 16.36
Referència i títol de la norma | [5 empty] | Aplicabilitat(a) | Obligatorietat(b) |  | Sistema(c)
EN 998-1:2016 | [5 empty] | 1182020 | 1182020 |  | 4
Especificaciones de los morteros para albañilería. Parte 1: Morteros para revoco y enlucido.
(a) Data d'aplicabilitat de la norma harmonitzada
(b) Data en què finalitza el període de coexistència
(c) Sistema d'avaluació i verificació de la constància de les prestacions