## Full 1
FVM080 | m² |  | Sistema ETICS Mapetherm CORK "MAPEI SPAIN" d'aïllament tèrmic d'origen vegetal per l'exterior de façanes.
Aïllament tèrmic per l'exterior de façanes, amb el sistema Mapetherm CORK "MAPEI SPAIN", compost per: panell rígid d'aglomerat de suro natural expandit, Mapetherm Cork "MAPEI SPAIN", exempt d'aglutinants químics, de color marró, de 60 mm d'espessor, fixat al suport amb morter cimentós monocomponent de gra gruixut Mapetherm AR1 GG "MAPEI SPAIN", color gris i fixacions mecàniques amb tac d'expansió de polipropilè, amb clau d'acer zincat Mapetherm Fix 80 E "MAPEI SPAIN"; capa de regularització de morter cimentós monocomponent de gra gruixut Mapetherm AR1 GG "MAPEI SPAIN", color gris, armat amb malla de fibra de vidre antiàlcalis, Mapetherm Net "MAPEI SPAIN", de 4,15x3,8 mm de llum de malla i de 150 g/m² de massa superficial; capa d'acabat de revestiment reforçat amb fibres sintètiques Silexcolor Tonachino "MAPEI SPAIN", acabat remolinat, de color a escollir, gamma A, sobre emprimació reguladora de l'absorció Silexcolor Base Coat "MAPEI SPAIN", de color a escollir, gamma A. Inclús perfils d'arrencada Mapetherm Ba "MAPEI SPAIN", d'alumini, perfils de cantó Mapetherm Profil "MAPEI SPAIN", d'alumini, amb malla, segellador de junts monocomponent Mapeflex AC-P "MAPEI SPAIN" i cordó d'escuma de polietilè expandit de cel·les tancades Mapefoam "MAPEI SPAIN" per a segellat de junts. El preu inclou l'execució de les rematades en els trobaments amb paraments, revestiments o altres elements rebuts en la seva superfície.
Codi |  | Unitat |  | Descripció | Rendiment |  | Preu unitari | Import
1 |  |  |  | Materials
mt28mam100c |  | m |  | Perfil d'arrencada, Mapetherm Ba "MAPEI SPAIN", d'alumini, de 60 mm d'amplada, amb goteró, per anivellació i suport dels panells aïllants dels sistemes d'aïllament tèrmic per l'exterior. | 0.1 |  | 6.7 | 0.67
mt28mam010b |  | kg |  | Morter cimentós monocomponent de gra gruixut tipus GP CSIV W2 T2, segons UNE-EN 998-1 Mapetherm AR1 GG "MAPEI SPAIN", color gris, amb propietats tixòtropes, de enduriment sense retracció i baixa viscositat, per a aplicar amb llana, per adherir els panells aïllants i com capa base, previ pastat amb aigua. | 10.6 |  | 0.72 | 7.63
mt16acm010c |  | m² |  | Panell rígid d'aglomerat de suro natural expandit, Mapetherm Cork "MAPEI SPAIN", exempt d'aglutinants químics, de color marró, de 60 mm d'espessor, segons UNE-EN 13170, resistència tèrmica 1,5 m²K/W, conductivitat tèrmica 0,04 W/(mK), Euroclasse E de reacció al foc segons UNE-EN 13501-1. | 1.05 |  | 95.85 | 100.64
mt16pem020cc |  | U |  | Tac d'expansió de polipropilè, Mapetherm Fix 80 E "MAPEI SPAIN", de 130 mm de longitud, amb clau d'acer zincat, per fixació de panells aïllants. | 6 |  | 0.39 | 2.34
mt28mam040a |  | m² |  | Malla de fibra de vidre antiàlcalis, Mapetherm Net "MAPEI SPAIN", de 4,15x3,8 mm de llum de malla, de 150 g/m² de massa superficial i de 1x50 m, per armar morters. | 1.1 |  | 1.9 | 2.09
mt28mam130a |  | m |  | Perfil de cantonada, Mapetherm Profil "MAPEI SPAIN", d'alumini, amb malla de fibra de vidre antiàlcalis incorporada a cada costat del perfil, per a reforç de cantells. | 0.1 |  | 2.18 | 0.22
mt28mam050cb |  | l |  | Emprimació reguladora de l'absorció Silexcolor Base Coat "MAPEI SPAIN", de color a escollir, gamma A, a base de silicat potàssic modificat en dispersió aquosa, quars microgranular i càrregues minerals seleccionades, transpirable, per a aplicar amb brotxa, corró o pistola. | 0.25 |  | 6.27 | 1.57
mt28mam060q |  | kg |  | Revestiment reforçat amb fibres sintètiques Silexcolor Tonachino "MAPEI SPAIN", acabat remolinat, de color a escollir, gamma A, amb una mida màxima de partícula de 1,2 mm, compost de silicat potàssic modificat, pigments resistents als rajos UV i càrregues minerals seleccionades, permeable al vapor d'aigua i amb resistència a l'envelliment, a la gelada i a les sals de desglaç, per a aplicar amb llana. Segons UNE-EN 15824. | 2.1 |  | 6.09 | 12.79
mt28mam140d |  | m |  | Cordó de polietilè expandit de cel·les tancades Mapefoam "MAPEI SPAIN", de secció circular, de 20 mm de diàmetre, per al replè de fons de junt. | 0.1 |  | 0.6 | 0.06
mt28mam150b |  | U |  | Cartutx de segellador de junts, a base de resines acríliques en dispersió aquosa i àrids de granulometria seleccionada, monocomponent Mapeflex AC-P "MAPEI SPAIN", amb propietats tixòtropes i amb resistència a la intempèrie i als agents químics, de 310 cm³. | 0.032 |  | 3.97 | 0.13
[5 empty] | Subtotal materials: |  |  | 128.14
2 |  |  |  | Mà d'obra
mo054 |  | h |  | Oficial 1ª muntador d'aïllaments. | 0.131 |  | 29.34 | 3.84
mo101 |  | h |  | Ajudant muntador d'aïllaments. | 0.131 |  | 25.28 | 3.31
mo039 |  | h |  | Oficial 1ª revocador. | 0.786 |  | 28.42 | 22.34
mo079 |  | h |  | Ajudant revocador. | 0.786 |  | 25.28 | 19.87
[5 empty] | Subtotal mà d'obra: |  |  | 49.36
3 |  |  |  | Costos directes complementaris
|  | % |  | Costos directes complementaris | 2 |  | 177.5 | 3.55
Cost de manteniment decennal: 68,53€ en els primers 10 anys. |  |  |  |  | Costos directes (1+2+3): |  |  | 181.05
Referència i títol de la norma |  |  |  |  | Aplicabilitat(a) | Obligatorietat(b) |  |  | Sistema(c)
EN 998-1:2016 |  |  |  |  | 1182020 | 1182020 |  |  | 4
Especificaciones de los morteros para albañilería. Parte 1: Morteros para revoco y enlucido.
EN 13170:2012+A1:2015 |  |  |  |  | 1072020 | 1072020 |  |  | 1/3/4
Productos aislantes térmicos para aplicaciones en la edificación. Productos manufacturados de corcho expandido (ICB). Especificación.
EN 15824:2017 |  |  |  |  | 932018 | 932019 |  |  | 1/3/4
Especificaciones para revocos exteriores y enlucidos interiores basados en ligantes orgánicos.
(a) Data d'aplicabilitat de la norma harmonitzada
(b) Data en què finalitza el període de coexistència
(c) Sistema d'avaluació i verificació de la constància de les prestacions