## Full 1
LVS010 | m² |  | Vidre laminar de seguretat.
Vidre laminar de seguretat, compost per dos llunes de 8 mm de gruix unides mitjançant una làmina translúcida de butiral de polivinil, de 0,38 mm d'espessor, classificació de prestacions 2B2, segons UNE-EN 12600, fixat sobre fusteria amb sola mitjançant falques de recolzament perimetrals i laterals, segellat en fred amb silicona sintètica incolora (no acrílica), compatible amb el material suport.
Codi |  | Unitat |  | Descripció |  | Rendiment |  | Preu unitari | Import
1 |  |  |  | Materials
mt21ves010qb |  | m² |  | Vidre laminar de seguretat, compost per dos llunes de 8 mm de gruix unides mitjançant una làmina translúcida de butiral de polivinil, de 0,38 mm d'espessor, classificació de prestacions 2B2, segons UNE-EN 12600. Segons UNE-EN ISO 12543-2 i UNE-EN 14449 |  | 1.006 |  | 60.99 | 61.36
mt21vva015a |  | U |  | Cartutx de 310 ml de silicona neutra, incolora, duresa Shore A aproximada de 23, segons UNE-EN ISO 868 i recuperació elàstica >=80%, segons UNE-EN ISO 7389. |  | 0.29 |  | 5.77 | 1.67
mt21vva021 |  | U |  | Material auxiliar per la col·locació de vidres. |  | 1 |  | 1.26 | 1.26
[6 empty] | Subtotal materials: |  |  | 64.29
2 |  |  |  | Mà d'obra
mo055 |  | h |  | Oficial 1ª vidrier. |  | 0.61 |  | 28.33 | 17.28
mo110 |  | h |  | Ajudant vidrier. |  | 0.61 |  | 27.26 | 16.63
[6 empty] | Subtotal mà d'obra: |  |  | 33.91
3 |  |  |  | Costos directes complementaris
|  | % |  | Costos directes complementaris |  | 2 |  | 98.2 | 1.96
Cost de manteniment decennal: 11,02€ en els primers 10 anys. | [5 empty] | Costos directes (1+2+3): |  |  | 100.16
Referència i títol de la norma |  |  |  |  | Aplicabilitat(a) |  | Obligatorietat(b) |  | Sistema(c)
EN 14449:2005 |  |  |  |  | 132006 |  | 132007 |  | 1/3/4
Vidrio para la edificación. Vidrio laminado y vidrio laminado de seguridad. Evaluación de la conformidad.
EN 14449:2005/AC:2005 |  |  |  |  | 162006 |  | 162006
(a) Data d'aplicabilitat de la norma harmonitzada
(b) Data en què finalitza el període de coexistència
(c) Sistema d'avaluació i verificació de la constància de les prestacions