## Full 1
QLL010 | m² | Lluernari de plaques translúcides, en coberta plana.
Lluernari a una aigua en coberta plana, amb placa alveolar translúcida plana de policarbonat cel·lular, de 10 mm d'espessor, color blanc òpal translúcid, conductivitat tèrmica 3,02 W/(mK), Euroclasse B-s1, d0 de reacció al foc, segons UNE-EN 13501-1, amb una transmissió de lluminositat del 48%, proporcionant un aïllament acústic de 19 dB. Inclús accessoris de fixació de les plaques i silicona neutra oxímica, per closa de juntes. El preu no inclou l'estructura suport.
Codi |  | Unitat | Descripció | Rendiment | Preu unitari | Import
1 |  |  | Materials
mt21lpc010f |  | m² | Placa alveolar translúcida plana de policarbonat cel·lular, de 10 mm d'espessor, color blanc òpal translúcid, conductivitat tèrmica 3,02 W/(mK), Euroclasse B-s1, d0 de reacció al foc, segons UNE-EN 13501-1, amb una transmissió de lluminositat del 48%, proporcionant un aïllament acústic de 19 dB i amb tractament als rajos UV en les dues cares. | 1.05 | 20.95 | 22
mt21lpc030 |  | U | Kit d'accessoris de fixació, per a plaques de policarbonat cel·lular, en lluernaris, format per cargols autoroscants d'acer inoxidable, volandera d'alumini i EPDM peces de protecció de polipropilè per col·locar a pressió, cinta autoadhesiva i perfils de tancament lateral. | 0.2 | 31 | 6.2
mt22www050a |  | U | Cartutx de 300 ml de silicona neutra oxímica, d'elasticitat permanent i enduriment ràpid, color blanc, rang de temperatura de treball de -60 a 150°C, amb resistència als rajos UV, duresa Shore A aproximada de 22, segons UNE-EN ISO 868 i elongació a ruptura >= 800%, segons UNE-EN ISO 8339. | 0.2 | 4.73 | 0.95
|  |  |  | Subtotal materials: |  | 29.15
2 |  |  | Mà d'obra
mo011 |  | h | Oficial 1ª muntador. | 0.2 | 29.34 | 5.87
mo080 |  | h | Ajudant muntador. | 0.2 | 25.28 | 5.06
|  |  |  | Subtotal mà d'obra: |  | 10.93
3 |  |  | Costos directes complementaris
|  | % | Costos directes complementaris | 2 | 40.08 | 0.8
Cost de manteniment decennal: 10,26€ en els primers 10 anys. |  |  |  | Costos directes (1+2+3): |  | 40.88