## Full 1
REV030 | m² |  | Replà de vidre en escala metàl·lica.
Replà de vidre laminar de seguretat de 6+10+10 mm d'espessor, matat tractat a l'àcid, amb els cantells polits, classificació de prestacions 1B1, amb resistència al lliscament Rd>45, classe 3, recolzat en bandes de cautxú sintètic EPDM, disposades sobre l'estructura metàl·lica de l'escala, i ajustada lateralment amb bandes del mateix material. Inclús silicona sintètica incolora per a segellat de junts. El preu no inclou l'estructura metàl·lica.
Codi |  | Unitat |  | Descripció | Rendiment | Preu unitari | Import
1 |  |  |  | Materials
mt21vlp045f |  | m² |  | Replà de vidre laminar de seguretat, de 6+10+10 mm d'espessor, matat tractat a l'àcid, compost per vidre exterior trempat de 6 mm d'espessor, amb resistència al lliscament Rd>45 segons UNE-EN 16165 i lliscabilitat classe 3 segons CTE mitjançant l'aplicació d'un tractament antilliscant en la seva cara exterior, vidre intermedi trempat de 10 mm d'espessor i vidre interior trempat de 10 mm d'espessor, units mitjançant dues làmines incolores de butiral de polivinil, amb els cantells polits; classificació de prestacions 1B1 segons UNE-EN 12600. | 1 | 167 | 167
mt21vlp020c |  | m |  | Banda de cautxú sintètic EPDM de 25 mm d'amplada i 5 mm de gruix, duresa Shore A aproximada de 70, per a l'ajust lateral a l'estructura suport de les peces de vidre trepitjable, subministrada en rotllos de 10 m de longitud. | 1 | 6.05 | 6.05
mt21vlp030a |  | m |  | Banda de cautxú sintètic EPDM de 45 mm d'amplada i 5 mm de gruix, per al recolzament sobre l'estructura suport de les peces de vidre trepitjable, subministrada en rotllos de 10 m de longitud. | 1 | 9 | 9
mt21vva015b |  | U |  | Cartutx de 310 ml de silicona neutra, color a escollir, duresa Shore A aproximada de 23, segons UNE-EN ISO 868 i recuperació elàstica >=80%, segons UNE-EN ISO 7389. | 0.17 | 6.06 | 1.03
mt21vva021 |  | U |  | Material auxiliar per la col·locació de vidres. | 1 | 1.26 | 1.26
[5 empty] | Subtotal materials: |  | 184.34
2 |  |  |  | Mà d'obra
mo055 |  | h |  | Oficial 1ª vidrier. | 0.348 | 28.33 | 9.86
mo110 |  | h |  | Ajudant vidrier. | 0.348 | 27.26 | 9.49
[5 empty] | Subtotal mà d'obra: |  | 19.35
3 |  |  |  | Costos directes complementaris
|  | % |  | Costos directes complementaris | 2 | 203.69 | 4.07
[5 empty] | Costos directes (1+2+3): |  | 207.76