## Full 1
RSP020 | m | Entornpeu de pedra natural.
Entornpeu de marbre Crema Llevant, 7x1 cm, polit, rebut amb adhesiu cimentós millorat, C2 i rejuntat amb morter de junts cimentós, CG1, per a junta mínima (entre 1,5 i 3 mm), amb la mateixa tonalitat de les peces.
Codi |  | Unitat | Descripció | Rendiment | Preu unitari | Import
1 |  |  | Materials
mt18rmn010ka |  | m | Entornpeu de marbre, procedent d'Espanya, Crema Llevant, 7x1 cm, cara i cantells polits, densitat 2690 kg/m³, segons UNE-EN 1936, resistència a compressió 131,6 MPa, segons UNE-EN 1926, resistència a flexió 11,4 MPa, segons UNE-EN 12372, absorció d'aigua per capil·laritat menor de 5 kg/m² min½, segons UNE-EN 1925, coeficient d'absorció d'aigua <= 0,4%, segons UNE-EN 13755, Euroclasse A1 de reacció al foc, segons Comisión 96/603/EC, resistència a l'abrasió 2,76 mm, segons UNE-EN 14157, resistència al lliscament en condicions seques (índex SRV) 53, resistència al lliscament en condicions humides (índex SRV) 14, segons UNE-EN 14231; segons UNE-EN 12058. | 1.05 | 1.26 | 1.32
mt09mcr210 |  | kg | Adhesiu cimentós millorat, C2 TE, amb lliscament reduït i temps obert ampliat, compost de ciment, àrids seleccionats, additius especials i resines, per a la col·locació en capa fina de paviments de pedra natural. | 0.56 | 1.15 | 0.64
mt09mcr060c |  | kg | Morter de junts cimentós, CG1, per a junta mínima entre 1,5 i 3 mm, segons UNE-EN 13888. | 0.08 | 0.7 | 0.06
|  |  |  | Subtotal materials: |  | 2.02
2 |  |  | Mà d'obra
mo023 |  | h | Oficial 1ª enrajolador. | 0.342 | 28.42 | 9.72
|  |  |  | Subtotal mà d'obra: |  | 9.72
3 |  |  | Costos directes complementaris
|  | % | Costos directes complementaris | 2 | 11.74 | 0.23
Cost de manteniment decennal: 1,20€ en els primers 10 anys. |  |  |  | Costos directes (1+2+3): |  | 11.97