## Full 1
RSQ030 | m² | Paviment continu de micromorter natural de calç.
Paviment continu de micromorter, de 2 a 4 mm de gruix, realitzat sobre superfície absorbent. CAPA BASE: micromorter natural de calç, compost per calç hidràulica natural, tipus NHL 5, segons UNE-EN 459-1 i àrids seleccionats amb granulometria de fins a 600 micres, color blanc, en dues capes, (0,75 kg/m² cada capa) i malla de fibra de vidre antiàlcalis, de 2,2x2,3 mm de llum de malla, de 58 g/m² de massa superficial. CAPA DECORATIVA: micromorter natural de calç, compost per calç hidràulica natural, tipus NHL 5, segons UNE-EN 459-1 i àrids seleccionats amb granulometria de fins a 100 micres, color blanc, en una capa, (0,15 kg/m²). CAPA DE SEGELLAT: una mà de mescla d'olis i resines vegetals i una mà de pasta a base de ceres naturals i pròpoli. El preu no inclou la superfície suport.
Codi |  | Unitat | Descripció |  | Rendiment |  | Preu unitari | Import
1 |  |  | Materials
mt28mcc050a |  | m² | Malla de fibra de vidre antiàlcalis, de 2,2x2,3 mm de llum de malla, de 58 g/m² de massa superficial, per armar micromorters. |  | 1.05 |  | 2.33 | 2.45
mt28mcn010a |  | kg | Micromorter natural de calç, compost per calç hidràulica natural, tipus NHL 5, segons UNE-EN 459-1 i àrids seleccionats amb granulometria de fins a 600 micres, color blanc, densitat 1200 kg/m³, resistència a compressió 5 N/mm², sense substàncies orgàniques volàtils (VOC), subministrat en sacs, segons UNE-EN 13813. |  | 1.5 |  | 2.42 | 3.63
mt28mcn010c |  | kg | Micromorter natural de calç, compost per calç hidràulica natural, tipus NHL 5, segons UNE-EN 459-1 i àrids seleccionats amb granulometria de fins a 100 micres, color blanc, densitat 800 kg/m³, resistència a compressió 5 N/mm², sense substàncies orgàniques volàtils (VOC), subministrat en sacs, segons UNE-EN 13813. |  | 0.15 |  | 7.76 | 1.16
mt28mcn020a |  | l | Mescla d'olis i resines vegetals, per a aplicar amb brotxa o corró. |  | 0.3 |  | 28.91 | 8.67
mt22www090a |  | l | Pasta a base de ceres naturals i pròpoli, per a aplicar amb corró. |  | 0.15 |  | 38.41 | 5.76
mt08aaa010a |  | m³ | Aigua. |  | 0.053 |  | 1.5 | 0.08
[5 empty] | Subtotal materials: |  |  | 21.75
2 |  |  | Mà d'obra
mo020 |  | h | Oficial 1ª construcció. |  | 1.046 |  | 28.42 | 29.73
mo113 |  | h | Peó ordinari construcció. |  | 1.869 |  | 23.81 | 44.5
[5 empty] | Subtotal mà d'obra: |  |  | 74.23
3 |  |  | Costos directes complementaris
|  | % | Costos directes complementaris |  | 2 |  | 95.98 | 1.92
Cost de manteniment decennal: 20,46€ en els primers 10 anys. |  |  |  |  | Costos directes (1+2+3): |  |  | 97.9
Referència i títol de la norma |  |  |  | Aplicabilitat(a) |  | Obligatorietat(b) |  | Sistema(c)
EN 13813:2002 |  |  |  | 182003 |  | 182004 |  | 1/3/4
Mortero para recrecidos y acabados de suelos. Propiedades y requisitos.
(a) Data d'aplicabilitat de la norma harmonitzada
(b) Data en què finalitza el període de coexistència
(c) Sistema d'avaluació i verificació de la constància de les prestacions