## Full 1
RUC030 | m² |  | Reparació de revestiment amb morter de calç. Sistema Mape-Antique "MAPEI SPAIN".
Reparació de revestiment amb morter de calç, sobre suport de fàbrica ceràmica, sistema Mape-Antique "MAPEI SPAIN". PREPARACIÓ DEL SUPORT: picat d'arrebossat de ciment, per eliminar les parts soltes presents en el 20% de la superfície suport, amb mitjans manuals. CAPA BASE: aplicació manual de morter de calç hidràulica natural transpirable, Mape-Antique Intonaco NHL "MAPEI SPAIN", color avellana clar, de 20 mm d'espessor, en una capa, reglejat, amb acabat remolinat. CAPA D'ACABAT: aplicació manual de morter de calç, Mape-Antique FC Civile "MAPEI SPAIN", tipus GP CSIV W2, segons UNE-EN 998-1, color blanc, de 2 mm d'espessor, en una capa, amb acabat remolinat.
Codi |  | Unitat |  | Descripció |  | Rendiment |  | Preu unitari | Import
1 |  |  |  | Materials
mt08aaa010a |  | m³ |  | Aigua. |  | 0.001 |  | 1.5 | 0
mt28mmr040c |  | kg |  | Morter de calç hidràulica natural transpirable, tipus GP CSII W0, segons UNE-EN 998-1, per a ús en interiors o en exteriors, Mape-Antique Intonaco NHL "MAPEI SPAIN", color avellana clar, compost per calç hidràulica natural, tipus NHL 3,5, segons UNE-EN 459-1, àrids seleccionats i additius, subministrat en sacs. |  | 29 |  | 0.47 | 13.63
mt28mmr020e |  | kg |  | Morter de calç, Mape-Antique FC Civile "MAPEI SPAIN", tipus GP CSIV W2, segons UNE-EN 998-1, color blanc, compost per calç hidràulica natural, tipus NHL 3,5, segons UNE-EN 459-1, putzolanes, àrids seleccionats i additius, amb molt baix contingut de substàncies orgàniques volàtils (VOC), permeable al vapor d'aigua, com capa d'acabat, per a reparació de paraments amb humitats o taques salines. |  | 2.8 |  | 0.72 | 2.02
[6 empty] | Subtotal materials: |  |  | 15.65
2 |  |  |  | Mà d'obra
mo113 |  | h |  | Peó ordinari construcció. |  | 0.186 |  | 23.81 | 4.43
mo039 |  | h |  | Oficial 1ª revocador. |  | 1.351 |  | 28.42 | 38.4
mo079 |  | h |  | Ajudant revocador. |  | 1.351 |  | 25.28 | 34.15
[6 empty] | Subtotal mà d'obra: |  |  | 76.98
3 |  |  |  | Costos directes complementaris
|  | % |  | Costos directes complementaris |  | 2 |  | 92.63 | 1.85
Cost de manteniment decennal: 18,61€ en els primers 10 anys. | [5 empty] | Costos directes (1+2+3): |  |  | 94.48
Referència i títol de la norma |  |  |  |  | Aplicabilitat(a) |  | Obligatorietat(b) |  | Sistema(c)
EN 998-1:2016 |  |  |  |  | 1182020 |  | 1182020 |  | 4
Especificaciones de los morteros para albañilería. Parte 1: Morteros para revoco y enlucido.
(a) Data d'aplicabilitat de la norma harmonitzada
(b) Data en què finalitza el període de coexistència
(c) Sistema d'avaluació i verificació de la constància de les prestacions