## Full 1
RUL010 | m² | Reparació de revestiment amb morter de calç sense additius. Sistema "CUMEN".
Reparació de revestiment amb morter de calç sense additius, sobre suport d'entramat lleuger de fusta i palla, sistema "CUMEN". PREPARACIÓ DEL SUPORT: picat d'arrebossat de ciment, per eliminar les parts soltes presents en el 20% de la superfície suport, amb mitjans manuals. CAPA D'ADHERÈNCIA: una primera capa de beurada fluida, tipus CL 90-S ML, a base de calç aèria hidratada, "CUMEN", amb una relació aigua/calç de 2,7 dosificada en pes i 300 kg/m³ de calç i una segona capa de pasta de calç, tipus CL 90-S PL, a base de calç aèria hidratada, "CUMEN", amb una relació aigua/calç de 2 dosificada en pes i 350 kg/m³ de calç. CAPA BASE: aplicació manual d'arrebossat de morter natural de calç sense additius, Mortero Cal Base "CUMEN", tipus GP CSII W1, segons UNE-EN 998-1, de color Natural, de 15 mm d'espessor, reglejat, amb acabat rugós. CAPA D'ACABAT: aplicació manual d'arrebossat de morter natural de calç sense additius, Mortero Cal Fino "CUMEN", tipus CR CSII W1, segons UNE-EN 998-1, de color Blanco Romano, de 7 mm d'espessor, amb acabat remolinat.
Codi |  | Unitat | Descripció |  | Rendiment |  | Preu unitari | Import
1 |  |  | Materials
mt08aaa010a |  | m³ | Aigua. |  | 1.023 |  | 1.5 | 1.53
mt08cal011b |  | kg | Calç aèria hidratada, "CUMEN", tipus CL 90-S, segons UNE-EN 459-1, en sacs. |  | 1.3 |  | 0.45 | 0.59
mt28mcu010ge |  | kg | Morter natural de calç sense additius, Mortero Cal Base "CUMEN", tipus GP CSII W1, segons UNE-EN 998-1, per a ús en interiors o en exteriors, de color Natural, compost per calç hidratada en pols CL 90-S, segons UNE-EN 459-1, i àrids seleccionats amb granulometria de fins a 3 mm de diàmetre, sense pigmentació, subministrat en sacs. |  | 30 |  | 0.25 | 7.5
mt28mcu010hb |  | kg | Morter natural de calç sense additius, Mortero Cal Fino "CUMEN", tipus CR CSII W1, segons UNE-EN 998-1, per a ús en interiors o en exteriors, de color Blanco Romano, compost per calç hidratada en pols CL 90-S, segons UNE-EN 459-1, àrids seleccionats amb granulometria de fins a 3 mm de diàmetre i pigments minerals, subministrat en sacs. |  | 14 |  | 0.4 | 5.6
[5 empty] | Subtotal materials: |  |  | 15.22
2 |  |  | Mà d'obra
mo113 |  | h | Peó ordinari construcció. |  | 0.198 |  | 23.81 | 4.71
mo039 |  | h | Oficial 1ª revocador. |  | 1.44 |  | 28.42 | 40.92
mo111 |  | h | Peó especialitzat revocador. |  | 0.756 |  | 25.02 | 18.92
[5 empty] | Subtotal mà d'obra: |  |  | 64.55
3 |  |  | Costos directes complementaris
|  | % | Costos directes complementaris |  | 2 |  | 79.77 | 1.6
Cost de manteniment decennal: 14,57€ en els primers 10 anys. |  |  |  |  | Costos directes (1+2+3): |  |  | 81.37
Referència i títol de la norma |  |  |  | Aplicabilitat(a) |  | Obligatorietat(b) |  | Sistema(c)
EN 459-1:2010 |  |  |  | 162011 |  | 162012 |  | 2+
Cales para la construcción. Parte 1: Definiciones, especificaciones y criterios de conformidad
EN 998-1:2016 |  |  |  | 1182020 |  | 1182020 |  | 4
Especificaciones de los morteros para albañilería. Parte 1: Morteros para revoco y enlucido.
(a) Data d'aplicabilitat de la norma harmonitzada
(b) Data en què finalitza el període de coexistència
(c) Sistema d'avaluació i verificació de la constància de les prestacions