## Full 1
RYY050 | m² |  | Reparació de fissures en revestiment exterior, sistema Weberenova Antifisuras "WEBER".
Reparació de fissures de fins a 1 mm d'amplada en revestiment exterior, amb el sistema Weberenova Antifisuras, acabat orgànic "WEBER", compost per: emprimació, Weberprim FX15 "WEBER", a base de resines acríliques en dispersió aquosa, càrregues minerals i additius, dues capes del mateix espessor de morter polimèric d'altes prestacions reforçat amb fibres, Webertherm BaseGel, "WEBER", color gris, de 4 mm de gruix total; capa d'acabat de morter orgànic Webertene Advance XS "WEBER", color a escollir, gamma Estándar, acabat gota, sobre emprimació reguladora de l'absorció Webertene Primer "WEBER".
Codi |  | Unitat |  | Descripció |  | Rendiment |  | Preu unitari | Import
1 |  |  |  | Materials
mt09moc006c |  | kg |  | Emprimació, Weberprim FX15 "WEBER", a base de resines acríliques en dispersió aquosa, càrregues minerals i additius, com pont d'unió. |  | 0.3 |  | 5.4 | 1.62
mt28mpc020a |  | kg |  | Morter polimèric d'altes prestacions reforçat amb fibres, Webertherm BaseGel, "WEBER", color gris, compost de ciment gris, càrregues minerals, resines hidròfugues redispersables, fibres i additius especials, per a aplicar amb llana, per adherir els panells aïllants i com capa base, tipus GP CSIII W2, segons UNE-EN 998-1. |  | 6 |  | 0.76 | 4.56
mt28maw050h |  | m² |  | Malla de fibra de vidre antiàlcalis, Webertherm Malla 160 "WEBER", de 3,5x3,8 mm de llum de malla, 160 g/m² de massa superficial, 0,52 mm de gruix i de 0,11x50 m, per armar morters. |  | 1.1 |  | 1.66 | 1.83
mt28pcc010c |  | l |  | Emprimació reguladora de l'absorció Webertene Primer "WEBER", color a escollir, gamma Estándar, a base de copolímers acrílics, càrregues minerals i additius especials, impermeable a l'aigua de pluja i permeable al vapor d'aigua. |  | 0.45 |  | 6.94 | 3.12
mt28esc090c |  | kg |  | Morter orgànic Webertene Advance XS "WEBER", color a escollir, gamma Estándar, acabat gota, a base de siloxans, càrregues minerals, pigments resistents als rajos UV, fungicides i additius especials. Segons UNE-EN 15824. |  | 1.5 |  | 4.26 | 6.39
mt28maw230a |  | m |  | Perfil de cantonada Webertherm "WEBER", de PVC, amb malla incorporada de fibra de vidre de 9 i 10 cm d'amplada a cada costat del perfil, per a reforç de cantells. |  | 0.3 |  | 1.35 | 0.41
mt28maw250a |  | m |  | Perfil de PVC amb malla de fibra de vidre antiàlcalis, Webertherm CF "WEBER", per a formació de goterons. |  | 0.17 |  | 5.36 | 0.91
[6 empty] | Subtotal materials: |  |  | 18.84
2 |  |  |  | Mà d'obra
mo039 |  | h |  | Oficial 1ª revocador. |  | 0.397 |  | 29.67 | 11.78
mo111 |  | h |  | Peó especialitzat revocador. |  | 0.397 |  | 26.12 | 10.37
[6 empty] | Subtotal mà d'obra: |  |  | 22.15
3 |  |  |  | Costos directes complementaris
|  | % |  | Costos directes complementaris |  | 2 |  | 40.99 | 0.82
[6 empty] | Costos directes (1+2+3): |  |  | 41.81
Referència i títol de la norma |  |  |  |  | Aplicabilitat(a) |  | Obligatorietat(b) |  | Sistema(c)
EN 998-1:2016 |  |  |  |  | 1182020 |  | 1182020 |  | 4
Especificaciones de los morteros para albañilería. Parte 1: Morteros para revoco y enlucido.
(a) Data d'aplicabilitat de la norma harmonitzada
(b) Data en què finalitza el període de coexistència
(c) Sistema d'avaluació i verificació de la constància de les prestacions