## Full 1
ZHB020 | m² |  | Rehabilitació energètica de coberta inclinada sobre espai no habitable, amb aïllament tèrmic per l'interior. Sistema "ISOVER".
Rehabilitació energètica de coberta inclinada sobre espai no habitable, amb aïllament tèrmic per l'interior. Sistema "ISOVER" format per: manta lleugera de llana de vidre, IBR Nu "ISOVER", de 100 mm d'espessor, segons UNE-EN 13162, resistència tèrmica 2,25 m²K/W, conductivitat tèrmica 0,044 W/(mK). Inclús cinta autoadhesiva per a segellat de junts.
Codi |  | Unitat |  | Descripció |  | Rendiment |  | Preu unitari |  | Import
1 |  |  |  | Materials
mt16lvi010acf |  | m² |  | Manta lleugera de llana de vidre, IBR Nu "ISOVER", de 100 mm d'espessor, segons UNE-EN 13162, resistència tèrmica 2,25 m²K/W, conductivitat tèrmica 0,044 W/(mK), Euroclasse A1 de reacció al foc segons UNE-EN 13501-1, capacitat d'absorció d'aigua a curt termini <=1 kg/m² i factor de resistència a la difusió del vapor d'aigua 1. |  | 1.1 |  | 4.6 |  | 5.06
mt16aaa030 |  | m |  | Cinta autoadhesiva per closa de juntes. |  | 1 |  | 0.3 |  | 0.3
[6 empty] | Subtotal materials: |  |  |  | 5.36
2 |  |  |  | Mà d'obra
mo054 |  | h |  | Oficial 1ª muntador d'aïllaments. |  | 0.098 |  | 29.34 |  | 2.88
mo101 |  | h |  | Ajudant muntador d'aïllaments. |  | 0.098 |  | 25.28 |  | 2.48
[6 empty] | Subtotal mà d'obra: |  |  |  | 5.36
3 |  |  |  | Costos directes complementaris
|  | % |  | Costos directes complementaris |  | 2 |  | 10.72 |  | 0.21
Cost de manteniment decennal: 0,72€ en els primers 10 anys. | [5 empty] | Costos directes (1+2+3): |  |  |  | 10.93
Referència i títol de la norma |  |  |  |  | Aplicabilitat(a) |  | Obligatorietat(b) |  | Sistema(c)
EN 13162:2012+A1:2015 |  |  |  |  | 1072020 |  | 1072020 |  | 1/3/4
Productos aislantes térmicos para aplicaciones en la edificación. Productos manufacturados de lana mineral (MW). Especificación.
(a) Data d'aplicabilitat de la norma harmonitzada
(b) Data en què finalitza el període de coexistència
(c) Sistema d'avaluació i verificació de la constància de les prestacions